## Sheet1
附件4
内蒙古自治区2019年第三批产品质量监督抽查不合格产品及企业名单（流通领域）
序号 | 产品分类 | 产品名称 | 商标 | 规格型号 | 产品等级 | 生产日期(产品批号) | 商铺所在盟市 | 商铺名称 | 商铺地址 | 商铺规模(有限公司、私营（含个体）) | 产品实物质量是否合格 | 不合格项目 | 标准要求/实测值 | 承检机构
1 | 工业生产资料 | 民用散煤 | / | 烟煤2号 | 合格品 | 2019-08-10 | 通辽市 | 内蒙古鑫汇煤炭有限公司 | 科尔沁区莫力庙苏木玛林格日嘎查西侧 | 有限公司 | 不合格 | 灰分、挥发分 | ≤25.00%/52.53% ≤37.00%/56.56% | 内蒙古质检院
2 | 工业生产资料 | 民用散煤 | / | 烟煤2号 | 合格品 | 2019-06-06 | 通辽市 | 内蒙古鑫汇煤炭有限公司 | 科尔沁区莫力庙苏木玛林格日嘎查西侧 | 有限公司 | 不合格 | 灰分、挥发分 | ≤25.00%/47.06% ≤37.00%/52.69% | 内蒙古质检院
3 | 工业生产资料 | 民用散煤 | / | / | / | 2019-10-11 | 乌兰察布市 | 察右后旗白镇朱长江煤场 | 察右后旗白镇道西加油站对面 | / | 不合格 | 挥发分 | ≤37.00/40 | 内蒙古石化院
4 | 工业生产资料 | 民用散煤 | / | 烟煤2号 | / | 2019-10-01 | 巴彦淖尔市 | 何家华煤厂 | 五原县隆镇东风桥225-1号 | / | 不合格 | 全硫、砷 | 全硫≤1.00/2.47；砷≤20/37 | 内蒙古石化院
5 | 工业生产资料 | 民用散煤 | / | 烟煤2号 | / | 2019-09-28 | 巴彦淖尔市 | 乌拉特后旗呼和温都尔镇老喜煤场 | 乌拉特后旗呼和镇预制厂 | / | 不合格 | 全硫 | 全硫≤1.00/5.98 | 内蒙古石化院
6 | 工业生产资料 | 民用散煤 | / | / | / | 2019-10-16 | 乌兰察布市 | 卓资县新区义夫选煤场 | 卓资县卓镇新区110国道418公里处 | / | 不合格 | 挥发分 | ≤37.00/38.68 | 内蒙古石化院
7 | 工业生产资料 | 民用散煤 | / | / | / | 2019-10-03 | 乌兰察布市 | 察右中旗大众煤场 | 乌兰察布市科镇工业路 | / | 不合格 | 挥发分 | ≤37.00/39.80 | 内蒙古石化院
8 | 工业生产资料 | 民用散煤 | / | / | / | 2019-10-10 | 包头市 | 白云区云海煤炭经销部 | 包头白云区地址道东侧 | / | 不合格 | 挥发分 | ≤37.00/39.24 | 内蒙古石化院
9 | 工业生产资料 | 民用散煤 | / | / | / | 2019-11-07 | 鄂尔多斯市 | 合利煤场 | 鄂尔多斯市达拉特旗吉格斯镇荣通煤炭物流有限公司 | / | 不合格 | 全硫 | 1.00/1.20 | 内蒙古石化院
10 | 工业生产资料 | 民用散煤 | / | / | / | 2019-11-07 | 鄂尔多斯市 | 鄂尔多斯祥顺和煤炭经销有限公司 | 达拉特旗吉格斯太镇荣通煤炭物流园22号煤场 | / | 不合格 | 挥发分 | ≤37.00/38.52 | 内蒙古石化院
11 | 商品条码 | 商品条码（风干芥肉 包装） | 草原村 | 35g/袋 | / | / | 赤峰市 | 赤峰佳佳超市有限公司 | / | 有限公司 | / | 符号等级 | 1.5/06/670-1.0/06/670 | 内蒙古标准化院
12 | 商品条码 | 商品条码（风干芥肉 包装） | 草原村 | 58g/袋 | / | / | 赤峰市 | 赤峰佳佳超市有限公司 | / | 有限公司 | / | 符号等级 | 1.5/06/670-0.0/06/679 | 内蒙古标准化院
13 | 商品条码 | 商品条码（香芥肉 包装） | 味启多 | 30g/袋 | / | / | 赤峰市 | 红山区学院路莹盈超市 | / | 私营（含个体） | / | 空白区 | ≥2.4/0.2 | 内蒙古标准化院
14 | 商品条码 | 商品条码（笨笨芥肉 包装） | 西拉苏木 | 55g/袋 | / | / | 赤峰市 | 红山区学院路莹盈超市 | / | 私营（含个体） | / | 符号等级 | 1.5/06/670-0.0/06/670 | 内蒙古标准化院
15 | 商品条码 | 商品条码（维聪原味老酸奶味棒冰 包装） | 维聪 | 75g/袋 | / | / | 赤峰市 | 红山区于金丽副食商店 | / | 私营（含个体） | / | 符号等级 | 1.5/06/670-0.0/06/670 | 内蒙古标准化院
16 | 商品条码 | 商品条码（心意面包 包装） | 赤香 | 120g/袋 | / | / | 赤峰市 | 红山区于金丽副食商店 | / | 私营（含个体） | / | 符号等级 | 1.5/06/670-0.0/06/670 | 内蒙古标准化院
17 | 商品条码 | 商品条码（精品月饼 包装） | 祥龙铭利 | 90g/袋 | / | / | 赤峰市 | 红山区师生副食店 | / | 私营（含个体） | / | 符号等级 | 1.5/06/670-0.0/06/670 | 内蒙古标准化院
18 | 商品条码 | 商品条码（咪咪奶香花生米 包装） | 妙咪 | 120g/袋 | / | / | 赤峰市 | 红山区师生副食店 | / | 私营（含个体） | / | 符号等级 | 1.5/06/670-1.0/06/670 | 内蒙古标准化院
19 | 商品条码 | 商品条码（草原汇香白蘑酱 标签） | 草原汇香 | 180g/瓶 | / | / | 赤峰市 | 红山区坤宝超市 | / | 私营（含个体） | / | 符号等级 | 1.5/06/670-0.0/06/670 | 内蒙古标准化院
20 | 商品条码 | 商品条码（京式提浆月饼 包装） | 辽河谷盈 | 100g/袋 | / | / | 赤峰市 | 松山区金百合超市 | / | 私营（含个体） | / | 符号等级 | 1.5/06/670-0.0/06/670 | 内蒙古标准化院
21 | 商品条码 | 商品条码（土豆淀粉 包装） | 草原大江 | 200g/袋 | / | / | 阿拉善盟 | 阿拉善盟家乐福商贸有限公司 | / | 有限公司 | / | 符号等级 空白区 | 1.5/06/670-1.0/06/670 ≥1.8/1.7 | 内蒙古标准化院
22 | 商品条码 | 商品条码（蒙古奶豆 包装） | 胡杨女人 | 200g/盒 | / | / | 阿拉善盟 | 阿拉善盟家乐福商贸有限公司 | / | 有限公司 | / | 符号等级 | 1.5/06/670-1.0/06/670 | 内蒙古标准化院
23 | 商品条码 | 商品条码（蒙古王 包装） | 蒙古王实业 | 500ml/瓶 | / | / | 阿拉善盟 | 阿拉善盟家乐福商贸有限公司 | / | 有限公司 | / | 符号等级 | 1.5/06/670-1.0/06/670 | 内蒙古标准化院
24 | 商品条码 | 商品条码（软酪 包装） | 游牧曲 | 90g/袋 | / | / | 阿拉善盟 | 阿拉善盟家乐福商贸有限公司 | / | 有限公司 | / | 符号等级 | 1.5/06/670-1.0/06/670 | 内蒙古标准化院
25 | 商品条码 | 商品条码（手撕牛肉干 包装） | 蒙集美 | 称重/袋 | / | / | 阿拉善盟 | 阿拉善左旗巴彦浩特大西北干果奶食品商行店 | / | 私营（含个体） | / | 符号等级 | 1.5/06/670-0.0/06/670 | 内蒙古标准化院
26 | 商品条码 | 商品条码（五香味南瓜籽 包装） | 三胖蛋 | 180g/盒 | / | / | 阿拉善盟 | 阿拉善左旗巴彦浩特大西北干果奶食品商行店 | / | 私营（含个体） | / | 符号等级 | 1.5/06/670-0.0/06/670 | 内蒙古标准化院
27 | 商品条码 | 商品条码（沙果干 包装） | 广顺山庄 | 250g/袋 | / | / | 满洲里市 | 满洲里市华瑞庆客隆商贸有限公司 | / | 有限公司 | / | 符号等级 | 1.5/06/670-1.0/06/670 | 内蒙古标准化院
28 | 商品条码 | 商品条码（牛奶酥贝 包装） | 乳雅 | 500g/袋 | / | / | 满洲里市 | 满洲里市华瑞庆客隆商贸有限公司 | / | 有限公司 | / | 符号等级 | 1.5/06/670-1.0/06/670 | 内蒙古标准化院
29 | 商品条码 | 商品条码（奶茶粉 包装） | 乳雅 | 120g/袋 | / | / | 满洲里市 | 满洲里市华瑞庆客隆商贸有限公司 | / | 有限公司 | / | 符号等级 | 1.5/06/670-0.3/06/670 | 内蒙古标准化院
30 | 商品条码 | 商品条码（经典杏仁 包装） | 沙漠之花 | 290ml/瓶 | / | / | 呼伦贝尔市 | 呼伦贝尔市壹森商贸有限公司 | / | 有限公司 | / | 符号等级 空白区 | 1.5/06/670-1.0/06/670 ≥1.8/1.2 | 内蒙古标准化院
31 | 商品条码 | 商品条码（莫茅烫一壶 包装） | 莫茅 | 250ml/瓶 | / | / | 呼伦贝尔市 | 呼伦贝尔市壹森商贸有限公司 | / | 有限公司 | / | 符号等级 | 1.5/06/670-0.0/06/670 | 内蒙古标准化院
32 | 商品条码 | 商品条码（景云山泉饮用水 包装） | 景云山泉 | 350ml/瓶 | / | / | 呼伦贝尔市 | 呼伦贝尔市爱购商贸有限公司 | / | 有限公司 | / | 符号等级 | 1.5/06/670-0.0/06/670 | 内蒙古标准化院
33 | 商品条码 | 商品条码（蓝莓果粒果汁饮料 包装） | 野老大 | 300ml/瓶 | / | / | 呼伦贝尔市 | 呼伦贝尔市爱购商贸有限公司 | / | 有限公司 | / | 符号等级 | 1.5/06/670-0.0/06/670 | 内蒙古标准化院
34 | 商品条码 | 商品条码（速溶豆粉 包装） | 塞北 | 1kg/袋 | / | / | 呼伦贝尔市 | 内蒙古呼伦贝尔市友谊有限责任公司大商友谊生活广场 | / | 有限公司 | / | 符号等级 | 1.5/06/670-1.0/06/670 | 内蒙古标准化院
35 | 商品条码 | 商品条码（蓝莓果干 包装） | 克一河 | 250g/袋 | / | / | 呼伦贝尔市 | 内蒙古呼伦贝尔市友谊有限责任公司友谊超市 | / | 有限公司 | / | 符号等级 | 1.5/06/670-1.0/06/670 | 内蒙古标准化院
36 | 商品条码 | 商品条码（黑木耳 包装） | 绿然 | 100g/袋 | / | / | 呼伦贝尔市 | 内蒙古呼伦贝尔市友谊有限责任公司友谊南苑超市 | / | 有限公司 | / | 符号等级 | 1.5/06/670-0.0/06/670 | 内蒙古标准化院
37 | 商品条码 | 商品条码（马铃薯淀粉 包装） | 阿伦 | 350g±5g/袋 | / | / | 呼伦贝尔市 | 呼伦贝尔市宇涵商贸有限公司完美生活超市 | / | 有限公司 | / | 符号等级 | 1.5/06/670-0.8/06/670 | 内蒙古标准化院
38 | 商品条码 | 商品条码（熏醋 包装） | 伊敏河 | 360ml/袋 | / | / | 呼伦贝尔市 | 呼伦贝尔市宇涵商贸有限公司完美生活超市 | / | 有限公司 | / | 符号等级 | 1.5/06/670-0.0/06/670 | 内蒙古标准化院
39 | 商品条码 | 商品条码（饮用天然泉水 包装） | 茗林 | 550ml/瓶 | / | / | 呼伦贝尔市 | 呼伦贝尔市宇涵商贸有限公司完美生活超市 | / | 有限公司 | / | 空白区 | ≥2.3/1.9 | 内蒙古标准化院
40 | 商品条码 | 商品条码（大米 包装） | 莘禾 | 5kg/袋 | / | / | 兴安盟 | 乌兰浩特欧亚富立置业有限公司乌兰东街超市 | / | 有限公司 | / | 符号等级 | 1.5/06/670-0.0/06/670 | 内蒙古标准化院
41 | 商品条码 | 商品条码（甄好喝沙果果肉果汁饮料 包装） | 甄好喝 | 373ml/瓶 | / | / | 兴安盟 | 科右前旗科尔沁镇金鸿牛自选商场 | / | 私营（含个体） | / | 符号等级 | 1.5/06/670-0.9/06/670 | 内蒙古标准化院
42 | 商品条码 | 商品条码（原味奶条 包装） | 兴安情 | 258g/袋 | / | / | 兴安盟 | 乌兰浩特市维多利超市有限公司 | / | 有限公司 | / | 符号等级 | 1.5/06/670-1.0/06/670 | 内蒙古标准化院
43 | 商品条码 | 商品条码（饺子粉 包装） | 科沁雪峰 | 1.5kg/袋 | / | / | 兴安盟 | 乌兰浩特市维多利超市有限公司 | / | 有限公司 | / | 符号等级 | 1.5/06/670-1.0/06/670 | 内蒙古标准化院
44 | 商品条码 | 商品条码（云上阿尔山饮用天然泉水 包装） | 云上阿尔山 | 520ml/瓶 | / | / | 兴安盟 | 乌兰浩特市维多利超市有限公司 | / | 有限公司 | / | 符号等级 | 1.5/06/670-2.0/06/670 | 内蒙古标准化院
45 | 商品条码 | 商品条码（酸菜芯 包装） | 世玉 | 1kg/袋 | / | / | 兴安盟 | 科右前旗百盛食品百货超市 | / | 私营（含个体） | / | 符号等级 | 1.5/06/670-0.8/06/670 | 内蒙古标准化院
46 | 商品条码 | 商品条码（酸牛奶 包装） | 红城牌 | 140g/盒 | / | / | 兴安盟 | 科右前旗好又多超市 | / | 私营（含个体） | / | 符号等级 | 1.5/06/670-0.0/06/670 | 内蒙古标准化院
47 | 商品条码 | 商品条码（老酸奶 包装） | 雪原 | 160g/盒 | / | / | 兴安盟 | 科右前旗喜多来大卖场 | / | 私营（含个体） | / | 符号等级 | 1.5/06/670-0.0/06/670 | 内蒙古标准化院
48 | 商品条码 | 商品条码（突泉白 包装） | 额木特EMT | 350ml/瓶 | / | / | 兴安盟 | 乌兰浩特市金玛克大卖场二店 | / | 私营（含个体） | / | 符号等级 | 1.5/06/670-0.0/06/670 | 内蒙古标准化院
49 | 商品条码 | 商品条码（牛板筋 包装） | 游牧部落 | 288g/袋 | / | / | 锡林郭勒盟 | 锡林浩特市永嘉天润发超市长城路店 | / | 有限公司 | / | 符号等级 | 1.5/06/670-1.0/06/670 | 内蒙古标准化院
50 | 商品条码 | 商品条码（奶贝贝 包装） | 元上都 | 120g/袋 | / | / | 锡林郭勒盟 | 锡林浩特市永嘉天润发超市长城路店 | / | 有限公司 | / | 符号等级 | 1.5/06/670-0.3/06/670 | 内蒙古标准化院
51 | 商品条码 | 商品条码（牛奶条 包装） | 草原赢家 | 250g/袋 | / | / | 锡林郭勒盟 | 锡林浩特市永嘉天润发超市长城路店 | / | 有限公司 | / | 符号等级 | 1.5/06/670-0.9/06/670 | 内蒙古标准化院
52 | 商品条码 | 商品条码（干吃牛奶贝 包装） | 草原赢家 | 228g/袋 | / | / | 锡林郭勒盟 | 锡林浩特市永嘉天润发超市长城路店 | / | 有限公司 | / | 符号等级 | 1.5/06/670-1.0/06/670 | 内蒙古标准化院
53 | 商品条码 | 商品条码（蒙古牛奶条 包装） | 青图腾 | 260g/袋 | / | / | 锡林郭勒盟 | 锡林浩特市旭琦超市 | / | 私营（含个体） | / | 符号等级 | 1.5/06/670-1.0/06/670 | 内蒙古标准化院
54 | 商品条码 | 商品条码( 宠爱小锅茶包装) | 青图腾 | 110g/盒 | / | / | 锡林郭勒盟 | 锡林浩特市旭琦超市 | / | 私营（含个体） | / | 符号等级 | 1.5/06/670-1.0/06/670 | 内蒙古标准化院
55 | 商品条码 | 商品条码（紫薯奶酪面包 包装） | 喜来乐 | 110g/袋 | / | / | 锡林郭勒盟 | 锡林浩特市旭琦超市 | / | 私营（含个体） | / | 符号等级 | 1.5/06/670-0.2/06/670 | 内蒙古标准化院
56 | 商品条码 | 商品条码（椰蓉奶香面包 包装） | 喜来乐 | 110g/袋 | / | / | 锡林郭勒盟 | 锡林浩特市旭琦超市 | / | 私营（含个体） | / | 符号等级 | 1.5/06/670-0.7/06/670 | 内蒙古标准化院
57 | 商品条码 | 商品条码（牛奶条 包装） | 伊格赛 | 350g/袋 | / | / | 锡林郭勒盟 | 锡林郭勒盟维多利超市有限公司 | / | 有限公司 | / | 符号等级 | 1.5/06/670-0.0/06/670 | 内蒙古标准化院
58 | 商品条码 | 商品条码（永旭丰苦荞茶 包装） | 永旭丰 | 250g/盒 | / | / | 锡林郭勒盟 | 锡林郭勒盟维多利超市有限公司 | / | 有限公司 | / | 符号等级 | 1.5/06/670-0.8/06/670 | 内蒙古标准化院
59 | 商品条码 | 商品条码（原味精莜面 包装） | 红井源 | 2.5kg/袋 | / | / | 锡林郭勒盟 | 锡林郭勒盟维多利超市有限公司 | / | 有限公司 | / | 符号等级 | 1.5/06/670-0.0/06/670 | 内蒙古标准化院
60 | 商品条码 | 商品条码（牛奶贝 包装） | 伊格赛 | 200g/袋 | / | / | 锡林郭勒盟 | 内蒙古华润万家生活超市有限公司锡林浩特市额尔敦路分公司 | / | 有限公司 | / | 符号等级 | 1.5/06/670-0.0/06/670 | 内蒙古标准化院
61 | 商品条码 | 商品条码（草原王酒 包装） | 草原王 | 500ml/瓶 | / | / | 锡林郭勒盟 | 锡林浩特市涛旭烟酒超市 | / | 私营（含个体） | / | 符号等级 | 1.5/06/670-0.0/06/670 | 内蒙古标准化院
62 | 商品条码 | 商品条码（锡林郭勒酒 包装） | 锡1260蒙 | 756ml/瓶 | / | / | 锡林郭勒盟 | 锡林浩特市涛旭烟酒超市 | / | 私营（含个体） | / | 空白区 | ≥2.3/1.6 | 内蒙古标准化院
63 | 商品条码 | 商品条码（香酥炒米花 包装） | 宜园 | 200g/袋 | / | / | 锡林郭勒盟 | 锡林浩特市赛吉雅奶食店 | / | 私营（含个体） | / | 符号等级 | 1.5/06/670-0.0/06/670 | 内蒙古标准化院
64 | 商品条码 | 商品条码（面包 包装） | 依德娜 | 95g/袋 | / | / | 锡林郭勒盟 | 内蒙古德克隆商贸有限公司 | / | 有限公司 | / | 符号等级 | 1.5/06/670-0.8/06/670 | 内蒙古标准化院
65 | 商品条码 | 商品条码（虹林源奶糖酥 包装） | 虹林源 | 230g/袋 | / | / | 锡林郭勒盟 | 锡林浩特市东城嘉都都市生活便利店 | / | 私营（含个体） | / | 符号等级 | 1.5/06/670-1.0/06/670 | 内蒙古标准化院
66 | 商品条码 | 商品条码（奶油炒米 包装） | 锡林昊利 | 200g/袋 | / | / | 锡林郭勒盟 | 锡林浩特市东城嘉都都市生活便利店 | / | 私营（含个体） | / | 符号等级 | 1.5/06/670-1.6/06/670 | 内蒙古标准化院
67 | 商品条码 | 商品条码(杜尔伯特酒 包装) | 杜尔伯特 | 248ml/瓶 | / | / | 乌兰察布市 | 四子王旗鑫惠恩生鲜超市 | / | 私营（含个体） | / | 符号等级 | 1.5/06/670-0.0/06/670 | 内蒙古标准化院
68 | 商品条码 | 商品条码(纯粮酒 包装) | 杜尔伯特 | 248ml/瓶 | / | / | 乌兰察布市 | 四子王旗鑫惠恩生鲜超市 | / | 私营（含个体） | / | 符号等级 | 1.5/06/670-0.0/06/670 | 内蒙古标准化院
69 | 商品条码 | 商品条码（烧酒 包装） | 宗王宴 | 125ml/瓶 | / | / | 乌兰察布市 | 四子王旗鑫惠恩生鲜超市 | / | 私营（含个体） | / | 符号等级 | 1.5/06/670-0.0/06/670 | 内蒙古标准化院
70 | 商品条码 | 商品条码（纳尔松十二年原浆 包装） | 纳尔松 | 888ml/瓶 | / | / | 乌兰察布市 | 乌兰察布市集宁区瑞华超市 | / | 私营（含个体） | / | 符号等级 空白区 | 1.5/06/670-0.1/06/670 ≥2.1/1.5 | 内蒙古标准化院
71 | 商品条码 | 商品条码（纳尔松清雅貳号 包装） | 纳尔松 | 500ml/瓶 | / | / | 乌兰察布市 | 乌兰察布市集宁区瑞华超市 | / | 私营（含个体） | / | 空白区 | ≥2.6/2.0 | 内蒙古标准化院
72 | 商品条码 | 商品条码（中国奥淳酒 包装） | 奥淳 | 500ml/瓶 | / | / | 乌兰察布市 | 乌兰察布市集宁区瑞华超市 | / | 私营（含个体） | / | 符号等级 | 1.5/06/670-0.0/06/670 | 内蒙古标准化院
73 | 商品条码 | 商品条码（酸奶麻花 包装） | 崔毛驴 | 95g/袋 | / | / | 乌兰察布市 | 乌兰察布市维多利超市有限公司 | / | 有限公司 | / | 符号等级 | 1.5/06/670-1.0/06/670 | 内蒙古标准化院
74 | 商品条码 | 商品条码(火山雪菊 包装) | 乌兰土宝 | 35g/瓶 | / | / | 乌兰察布市 | 乌兰察布市维多利超市有限公司 | / | 有限公司 | / | 符号等级 | 1.5/06/670-0.0/06/670 | 内蒙古标准化院
75 | 商品条码 | 商品条码（手撕牛肉干 包装） | 蒙集美 | 250g/袋 | / | / | 乌兰察布市 | 乌兰察布市集宁区联营商场有限公司超市经营部 | / | 有限公司 | / | 符号等级 | 1.5/06/670-0.0/06/670 | 内蒙古标准化院
76 | 商品条码 | 商品条码（手撕牛肉干 包装） | 牧溪原 | 458g/袋 | / | / | 乌兰察布市 | 集宁区集丰生鲜超市 | / | 私营（含个体） | / | 符号等级 | 1.5/06/670-0.0/06/670 | 内蒙古标准化院
77 | 商品条码 | 商品条码（百草炖卤肉调料 包装） | 久里香 | 40g/袋 | / | / | 乌兰察布市 | 集宁区宁客隆购物广场 | / | 私营（含个体） | / | 符号等级 | 1.5/06/670-0.0/06/670 | 内蒙古标准化院
78 | 商品条码 | 商品条码(大粒裸燕麦 包装) | 塞主粮 | 350g/袋 | / | / | 乌兰察布市 | 乌兰察布市永盛成超市有限公司 | / | 有限公司 | / | 符号等级 | 1.5/06/670-1.0/06/670 | 内蒙古标准化院
79 | 商品条码 | 商品条码（原味奶贝 包装） | 游牧曲 | 100g/袋 | / | / | 包头市 | 包头市昆都仑区王美青食品经销部 | / | 私营（含个体） | / | 符号等级 | 1.5/06/670-1.0/06/670 | 内蒙古标准化院
80 | 商品条码 | 商品条码（含 牛初乳奶贝 包装） | 游牧曲 | 100g/袋 | / | / | 包头市 | 包头市昆都仑区王美青食品经销部 | / | 私营（含个体） | / | 符号等级 | 1.5/06/670-1.0/06/670 | 内蒙古标准化院
81 | 商品条码 | 商品条码（含牛初乳奶贝 包装） | 呼德牧勒 | 468g/盒 | / | / | 包头市 | 包头市昆都仑区王美青食品经销部 | / | 私营（含个体） | / | 符号等级 空白区 | 1.5/06/670-1.0/06/670 ≥2.5/1.2 | 内蒙古标准化院
82 | 商品条码 | 商品条码（一品奶酥 包装） | 一品 | 115g/袋 | / | / | 包头市 | 昆区婷宇超市 | / | 私营（含个体） | / | 符号等级 | 1.5/06/670-0.6/06/670 | 内蒙古标准化院
83 | 商品条码 | 商品条码（鹿王 包装） | 转龙酒业 | 500ml/瓶 | / | / | 包头市 | 昆区婷宇超市 | / | 私营（含个体） | / | 符号等级 | 1.5/06/670-0.0/06/670 | 内蒙古标准化院
84 | 商品条码 | 商品条码（晨翠馍片 包装） | 晨翠 | 45g/袋 | / | / | 包头市 | 昆区璞瑛便利店 | / | 私营（含个体） | / | 符号等级 | 1.5/06/670-0.0/06/670 | 内蒙古标准化院
85 | 商品条码 | 商品条码（精选炒米 包装） | 鄂尔多斯军军 | 400g/袋 | / | / | 包头市 | 昆区青源奶食店 | / | 私营（含个体） | / | 符号等级 | 1.5/06/670-0.8/06/670 | 内蒙古标准化院
86 | 商品条码 | 商品条码（新式炒米 包装） | 铁木真 | 378g/袋 | / | / | 包头市 | 昆区李俊英金色牧场食品店 | / | 私营（含个体） | / | 符号等级 | 1.5/06/670-1.0/06/670 | 内蒙古标准化院
87 | 商品条码 | 商品条码（奶酥片 包装） | 广通塔拉 | 150g/袋 | / | / | 包头市 | 内蒙古包头百货大楼集团股份有限公司大楼超市 | / | 有限公司 | / | 符号等级 | 1.5/06/670-0.0/06/670 | 内蒙古标准化院
88 | 商品条码 | 商品条码（雪鹿啤酒 包装） | 雪鹿啤酒 | 330ml/罐 | / | / | 包头市 | 包头市悦生活商贸有限公司第十六分公司 | / | 有限公司 | / | 符号等级 | 1.5/06/670-0.0/06/670 | 内蒙古标准化院
89 | 商品条码 | 商品条码（乳乐美原味奶酥 包装） | 乳乐美 | 228g/盒 | / | / | 包头市 | 昆区图力奶食经销店 | / | 私营（含个体） | / | 符号等级 | 1.5/06/670-1.0/06/670 | 内蒙古标准化院
90 | 商品条码 | 商品条码（火玫瑰麻花 包装） | 火玫瑰 | 110g/袋 | / | / | 包头市 | 昆区钟永华超市 | / | 私营（含个体） | / | 符号等级 | 1.5/06/670-1.0/06/670 | 内蒙古标准化院
91 | 商品条码 | 商品条码（果粒奶酥蓝莓味 包装） | 辽阔牧场 | 150g/袋 | / | / | 呼和浩特市 | 回民区郭丽萍熟食店 | / | 私营（含个体） | / | 符号等级 | 1.5/06/670-1.0/06/670 | 内蒙古标准化院
92 | 商品条码 | 商品条码( 嗜趣溢香烤肠 包装) | 嗜趣 | 350g/袋 | / | / | 呼和浩特市 | 回民区郭丽萍熟食店 | / | 私营（含个体） | / | 符号等级 | 1.5/06/670—1.1/06/670 | 内蒙古标准化院
93 | 商品条码 | 商品条码（奶酥酸奶味 包装） | 辽阔牧场 | 150g/袋 | / | / | 呼和浩特市 | 内蒙古祝恩尼勒商贸有限公司 | / | 有限公司 | / | 符号等级 | 1.5/06/670-1.0/06/670 | 内蒙古标准化院
94 | 商品条码 | 商品条码（沙棘果肉多多汁饮料 包装） | 宇航人 | 300ml/瓶 | / | / | 呼和浩特市 | 玉泉区鑫城宇烟酒店 | / | 私营（含个体） | / | 符号等级 | 1.5/06/670-1.4/06/670 | 内蒙古标准化院
95 | 商品条码 | 商品条码( 茶包袋 包装) | 互德 | / | / | / | 呼和浩特市 | 新城区阿吉泰奶食品店 | / | 私营（含个体） | / | 符号等级 | 1.5/06/670—1.0/06/670 | 内蒙古标准化院
96 | 商品条码 | 商品条码(风干牛肉 包装) | 蒙亮 | 108g/袋 | / | / | 呼和浩特市 | 新城区鲜华奶食品经销部 | / | 私营（含个体） | / | 符号等级 | 1.5/06/670—1.0/06/670 | 内蒙古标准化院
97 | 商品条码 | 商品条码（鲜土豆粉 包装） | 辽源食品 | 300g/袋 | / | / | 通辽市 | 通辽经济技术开发区美联佳超市京汉三期店 | / | 私营（含个体） | / | 符号等级 | 1.5/06/670-0.0/06/670 | 内蒙古标准化院
98 | 商品条码 | 商品条码（风干牛肉 包装） | 罕山 | 100g/袋 | / | / | 通辽市 | 通辽市科尔沁区万达广场进前佳超市 | / | 私营（含个体） | / | 符号等级 | 1.5/06/670-0.8/06/670 | 内蒙古标准化院
99 | 商品条码 | 商品条码（冰糖红腌菜 包装） | 老妈农乡 | 250g/袋 | / | / | 巴彦淖尔市 | 巴彦淖尔市临河区蒙龙特产店 | / | 私营（含个体） | / | 符号等级 | 1.5/06/670-1.0/06/670 | 内蒙古标准化院
100 | 商品条码 | 商品条码（手撕牛肉 包装） | 蒙集美 | 称重/袋 | / | / | 巴彦淖尔市 | 巴彦淖尔市临河区首蒙特产店 | / | 私营（含个体） | / | 符号等级 | 1.5/06/670-0.0/06/670 | 内蒙古标准化院
101 | 商品条码 | 商品条码（红腌菜 包装） | 培食代 | 26g/袋 | / | / | 巴彦淖尔市 | 内蒙古保牛乳业有限公司 | / | 有限公司 | / | 符号等级 | 1.5/06/670-1.0/06/670 | 内蒙古标准化院
102 | 商品条码 | 商品条码（芝麻仁 包装） | 蒙利康 | 100g/袋 | / | / | 乌海市 | 乌海市奥林超市有限责任公司金盘店 | / | 有限公司 | / | 符号等级 | 1.5/06/670-0.3/06/670 | 内蒙古标准化院
103 | 商品条码 | 商品条码（食用小苏打 包装） | 蒙利康 | 245g/袋 | / | / | 乌海市 | 乌海市奥林超市有限责任公司金盘店 | / | 有限公司 | / | 符号等级 | 1.5/06/670-0.0/06/670 | 内蒙古标准化院
104 | 商品条码 | 商品条码（白胡椒调味粉 包装） | 草原红太阳 | 30g/袋 | / | / | 乌海市 | 乌海市奥林超市有限责任公司金盘店 | / | 有限公司 | / | 符号等级 | 1.5/06/670-0.0/06/670 | 内蒙古标准化院
105 | 商品条码 | 商品条码( 石碾炒米 包装) | 都仁布硵 | 500g/袋 | / | / | 鄂尔多斯市 | 鄂尔多斯市康巴什区鄂尔德吉特产销售店 | / | 私营（含个体） | / | 符号等级 | 1.5/06/670—0.0/06/670 | 内蒙古标准化院
106 | 商品条码 | 商品条码（酸奶炒米糖 包装） | 万蒙 | 98g/袋 | / | / | 鄂尔多斯市 | 鄂尔多斯市康巴什新区万蒙民族食品批发店 | / | 私营（含个体） | / | 符号等级 | 1.5/06/670—0.0/06/670 | 内蒙古标准化院
107 | 商品条码 | 商品条码( 蒙古臻乳片 包装) | 圣乳牧元 | 350g/袋 | / | / | 鄂尔多斯市 | 东胜区吉劳庆路蒙龙民族食品特产店 | / | 私营（含个体） | / | 符号等级 | 1.5/06/670—1.0/06/670 | 内蒙古标准化院
108 | 商品条码 | 商品条码（麦力士苦荞香茶 包装） | 麦力士 | 500g/盒 | / | / | 鄂尔多斯市 | 东胜区吉劳庆路蒙龙民族食品特产店 | / | 私营（含个体） | / | 符号等级 | 1.5/06/670—0.0/06/670 | 内蒙古标准化院
109 | 商品条码 | 商品条码（阿恋馋嘴牛肉 包装） | 阿恋 | / | / | / | 鄂尔多斯市 | 鄂尔多斯市王府井百货有限责任公司 | / | 有限公司 | / | 符号等级 | 1.5/06/670—1.0/06/670 | 内蒙古标准化院
110 | 商品条码 | 商品条码（干肉奶茶 包装） | 蒙粒丰 | 105g/盒 | / | / | 鄂尔多斯市 | 鄂尔多斯市王府井百货有限责任公司 | / | 有限公司 | / | 符号等级 | 1.5/06/670—1.0/06/670 | 内蒙古标准化院
111 | 商品条码 | 商品条码( 含乳固态成型制品 包装) | 北国情 | 400g/袋 | / | / | 鄂尔多斯市 | 东胜区芬旺烟酒特产店 | / | 私营（含个体） | / | 符号等级 | 1.5/06/670—1.0/06/670 | 内蒙古标准化院
112 | 特种防护用品 | 安全帽 | 南盾 | 普通型 | 合 格品 | 2019.5.20 | 包头市 | 包头市昆区创维劳保土产批发店 | 包头市昆区团结大街136号022底店 | 私营 | 不合格 | 4.2.1 4.2.2 | 浸水：钢锥不接触头模表面，帽壳不得有碎片脱落/帽壳破裂 | 内蒙古特检院
113 | 特种防护用品 | 安全帽 | 林盾 | 普通型 | 合格品 | 2018年 | 鄂尔多斯市 | 东胜区众信铅丝元钉玻璃店 | 东胜区鄂托克街南 | 私营 | 不合格 | 4.2.2 | 高温、低温、浸水：钢锥不接触头模表面，帽壳不得有碎片脱落/帽壳破裂 | 内蒙古特检院
114 | 特种防护用品 | 安全帽 | 傲博 | 普通型 | 合格品 | 2019年 | 兴安盟 | 乌兰浩特市浙安消防器材有限公司 | 乌兰浩特市物流园区经九街亿丰综合楼 | 有限公司 | 不合格 | 4.2.2 | 低温、浸水：钢锥不接触头模表面，帽壳不得有碎片脱落/帽壳破裂 | 内蒙古特检院
115 | 特种防护用品 | 安全帽 | / | 普通型 | 合格品 | 2019年 | 兴安盟 | 乌兰浩特市星源消防器材经销部 | 乌兰浩特市北物流园区经九街南亿丰综合楼4号商业6-12-36-4 | 私营 | 不合格 | 4.2.1 4.2.2 | 低温≤4900N，低温、浸水：钢锥不接触头模表面，帽壳不得有碎片脱落/7652N帽壳破裂 | 内蒙古特检院
116 | 特种防护用品 | 安全帽 | 冀安 | 普通型 | 合格品 | / | 阿拉善盟 | 阿拉善左旗巴彦浩特镇永益五金建材经销部 | 巴彦浩特镇三森建材城2号门面 | 私营 | 不合格 | 4.2.1 4.2.2 | 高温:≤4900N/实测8308、低温≤4900N/6310N、浸水：≤4900N/7547N | 内蒙古特检院
117 | 特种防护用品 | 安全帽 | 钰恒威 | 普通型 | 合格品 | / | 呼和浩特市 | 呼和浩特市金川开发区利民五金商店 | 呼和浩特市金川开发区上善雅筑小区B-103#商铺 | 私营 | 不合格 | 4.2.1 4.2.2 | 高温:≤4900N/实测5147N、低温、浸水：钢锥不接触头模表面，帽壳不得有碎片脱落/帽壳破裂 | 内蒙古特检院
118 | 特种防护用品 | 安全帽 | 钰恒威 | 普通型 | 合格品 | / | 呼和浩特市 | 呼和浩特市金川开发区利民五金商店 | 呼和浩特市金川开发区上善雅筑小区B-103#商铺 | 私营 | 不合格 | 4.2.1 4.2.2 | 低温、浸水：钢锥不接触头模表面，帽壳不得有碎片脱落/帽壳破裂 | 内蒙古特检院
119 | 特种防护用品 | 安全帽 | 利安特 | 普通型 | 合格品 | / | 呼和浩特市 | 玉泉区永安交通设施经销部 | 呼和浩特市金川开发区上善雅筑小区B-103#商铺 | 私营 | 不合格 | 4.2.1 4.2.2 | 高温:≤4900N/实测7441N、浸水：≤4900N/11753N | 内蒙古特检院
120 | 特种防护用品 | 安全网 | 宏 震 | P-1.5*6.0 | 合格品 | / | 鄂尔多斯市 | 东胜区浙强建材五金门市部 | 东胜区易兴建材城C3-3 | 私营 | 不合格 | 5.2.2.1 | 断裂强力×断裂伸长（B级） 长：≥50kN•mm/实测19kN•mm 宽：≥50kN•mm/实测41kN•mm | 内蒙古特检院
121 | 特种防护用品 | 安全网 | / | ML-1.5×6.0m | 合格品 | / | 鄂尔多斯市 | 内蒙古恒发鑫商贸有限公司 | 鄂尔多斯市东胜区易兴建材城A1-20 | 有限公司 | 不合格 | 5.2.2.4 5.2.2.6 | 断裂强力×断裂伸长（B级） 长：≥50kN•mm/实测15kN•mm 宽：≥50kN•mm/实测45kN•mm; 长：≥2.45•L 188N 宽：≥2.45•L 225N;不应被贯穿或出现明显损伤实测/网体 贯穿 | 内蒙古特检院
122 | 特种防护用品 | 安全网 | 波 涛 | ML-1.8×6.0m | 合格品 | / | 包头市 | 青山区双雄土产塑料经销部 | 包头市青山区赛音道7号街坊133号店 | 私营 | 不合格 | 5.2.2.1 5.2.2.4 5.2.2.6 5.2.2.7 | 断裂强力×断裂伸长（B级） 长：≥50kN•mm/实测：27kN•mm 宽：≥50kN•mm/实测：46 kN•mm；长：≥2.45•L 实测 436N 宽：≥2.45•L 实测466N； 不应被贯穿或出现明显损伤 实测： 网体 贯穿； B级：（1.2m）边绳不允许破断,网体撕破形成的孔洞不应大于长度200×50mm/实测 边绳断裂网体破损1500×210mm | 内蒙古特检院
123 | 特种防护用品 | 安全网 | 波 涛 | ML-1.5×6.0m | 合格品 | / | 包头市 | 青山区双雄土产塑料经销部 | 包头市青山区赛音道7号街坊133号店 | 私营 | 不合格 | 5.2.2.1 5.2.2.4 5.2.2.6 5.2.2.7 | 断裂强力×断裂伸长（B级） 长：≥50kN•mm 实测44kN•mm 宽：≥50kN•mm 实测46kN•mm； 长：≥2.45•L 实测421N 宽：≥2.45•L 实测373N ；不应被贯穿或出现明显损伤实测：网体贯穿；B级：（1.2m）边绳不允许破断,网体撕破形成的孔洞不应大于长度200×50mm 边绳断裂 网体破损1000×300mm。 | 内蒙古特检院
124 | 特种防护用品 | 安全网 | H S | ML-1.8×6.0m | 合格品 | / | 包头市 | 包头市青山区鹏程机电产品经销部 | 包头市青山区莎彦道7号街坊东北门185底店 | 私营 | 不合格 | 5.2.2.1 5.2.2.4 5.2.2.6 5.2.2.7 | 断裂强力×断裂伸长（B级） 长：≥50kN•mm 实测44kN•mm 宽：≥50kN•mm 实测46kN•mm； 长：≥2.45•L 实测421N 宽：≥2.45•L 实测373N ；不应被贯穿或出现明显损伤实测：网体贯穿；B级：（1.2m）边绳不允许破断,网体撕破形成的孔洞不应大于长度200×50mm 边绳断裂 网体破损1000×300mm。 | 内蒙古特检院
125 | 特种防护用品 | 安全网 | 波 涛 | ML-1.5×6.0m | 合格品 | / | 兴安盟 | 乌兰浩特市富钰水暖店 | 乌兰浩特市物流园区内江南商业服务楼2期商业-13号 | 私营 | 不合格 | 5.2.2.1 5.2.2.4 5.2.2.6 5.2.2.7 5.2.2.9 | 断裂强力×断裂伸长（B级） 长：≥50kN.mm 实测32kN•mm 宽：≥50kN•mm 实测48kN•mm； 长：≥2.45•L 实测382N 宽：≥2.45•L 实测215N ；不应被贯穿或出现明显损伤实测：网体贯穿；B级：（1.2m）边绳不允许破断,网体撕破形成的孔洞不应大于长度200×50mm 边绳断裂 网体破损1200×710mm。;纵向续燃时间不应大于4s 实测 16.6S 纵向阴燃时间不应大于4s 实测7.9S 横向续燃时间不应大于4s 实测12.05S 横向阴燃时间不应大于4s 实测 7S | 内蒙古特检院
126 | 特种防护用品 | 安全网 | 安 惠 | ML-1.8×6.0m | 合格品 | / | 通辽市 | 通辽市科尔沁区团结路鑫顺达五金商店 | 通辽市科尔沁区团结路中段 | 私营 | 不合格 | 5.2.2.1 5.2.2.4 5.2.2.7 | 断裂强力×断裂伸长（B级） 长：≥50kN•mm/实测42kN•mm 宽：≥50kN•mm/实测47kN•mm; 长：≥2.45•L 实测372N 宽：≥2.45•L 实测265N;B级：（1.2m）边绳不允许破断,网体撕破形成的孔洞不应大于长度200×50mm 边绳断裂网体破损1100× 370mm. | 内蒙古特检院
127 | 特种防护用品 | 安全网 | 孙 武 | ML-1.5×6.0m | 合格品 | / | 乌兰察布市 | 乌兰察布市集宁区利达防雨布安全网门市部 | 乌兰察布市集宁区浙江小商品批发市场二期一楼191号 | 私营 | 不合格 | 5.2.2.1 5.2.2.4 5.2.2.7 | 断裂强力×断裂伸长（B级） 长：≥50kN•mm/实测45kN•mm 宽：≥50kN•mm/实测26kN•mm; 长：≥2.45•L 实测372N 宽：≥2.45•L 实测447N;B级：（1.2m）边绳不允许破断,网体撕破形成的孔洞不应大于长度200×50mm 边绳断裂网体破损1000× 150mm. | 内蒙古特检院
128 | 特种防护用品 | 安全网 | 安 惠 | ML-1.5×6.0m | 合格品 | / | 赤峰市 | 赤峰金隆达劳保物资有限公司 | 赤峰市红山区一中街路南 | 有限公司 | 不合格 | 5.2.2.1 5.2.2.4 5.2.2.6 5.2.2.7 | 断裂强力×断裂伸长（B级） 长：≥50kN•mm/实测：42kN•mm 宽：≥50kN•mm/实测：42 kN•mm；长：≥2.45•L 实测 350N 宽：≥2.45•L 实测266N； 不应被贯穿或出现明显损伤 实测： 网体 贯穿； B级：（1.2m）边绳不允许破断,网体撕破形成的孔洞不应大于长度200×50mm/实测 边绳断裂网体破损1000×250mm | 内蒙古特检院
129 | 特种防护用品 | 安全网 | 安 惠 | ML-1.5×6.0m | 合格品 | / | 呼和浩特市 | 玉泉区郝伟五金机电经销部 | 呼和浩特市玉泉区大南街华路东农业银行第一间门脸 | 私营 | 不合格 | 5.2.2.1 5.2.2.4 5.2.2.6 5.2.2.7 | 断裂强力×断裂伸长（B级） 长：≥50kN•mm/实测：35kN•mm 宽：≥50kN•mm/实测：41 kN•mm；长：≥2.45•L 实测 388N 宽：≥2.45•L 实测298N； 不应被贯穿或出现明显损伤 实测： 网体 贯穿； B级：（1.2m）边绳不允许破断,网体撕破形成的孔洞不应大于长度200×50mm/实测 边绳断裂网体破损1500×210mm | 内蒙古特检院
130 | 特种防护用品 | 安全网 | 和 信 | 1.5×6.0m | 合格品 | / | 呼和浩特市 | 呼和浩特市玉泉区小南街鑫盛远网滤布批发部 | 呼和浩特市玉泉区大南街土默特学校东墙北数第九家 | 私营 | 不合格 | 5.2.2.1 5.2.2.4 5.2.2.6 5.2.2.7 | 断裂强力×断裂伸长（B级） 长：≥50kN•mm/实测：14kN•mm 宽：≥50kN•mm/实测：24 kN•mm；长：≥2.45•L 实测 210N 宽：≥2.45•L 实测173N； 不应被贯穿或出现明显损伤 实测： 网体 贯穿； B级：（1.2m）边绳不允许破断,网体撕破形成的孔洞不应大于长度200×50mm/实测 边绳断裂网体破损1000×800mm | 内蒙古特检院
131 | 特种防护用品 | 安全网 | 帅鑫化纤 | ML-1.5×5.0m | 合格品 | / | 呼和浩特市 | 玉泉区普锐斯五金店 | 呼和浩特市玉泉区国都商业1号楼106号 | 私营 | 不合格 | 5.2.2.1 5.2.2.4 5.2.2.6 5.2.2.7 | 断裂强力×断裂伸长（B级） 长：≥50kN•mm/实测：18kN•mm 宽：≥50kN•mm/实测：38kN•mm；长：≥2.45•L 实测 210N 宽：≥2.45•L 实测305N； 不应被贯穿或出现明显损伤 实测： 网体 贯穿； B级：（1.2m）边绳不允许破断,网体撕破形成的孔洞不应大于长度200×50mm/实测 边绳断裂网体破损1200×1500mm | 内蒙古特检院
132 | 特种防护用品 | 安全网 | 安 鉴 | ML-1.5×6.0m | 合格品 | / | 锡林郭勒盟 | 锡林浩特市源亿建材批发部 | 锡林浩特市利源生五金机电城 | 私营 | 不合格 | 5.2.2.1 5.2.2.4 5.2.2.6 5.2.2.7 | 断裂强力×断裂伸长（B级） 长：≥50kN•mm/实测：15kN•mm 宽：≥50kN•mm/实测：41kN•mm；长：≥2.45•L 实测 237N 宽：≥2.45•L 实测305N； 不应被贯穿或出现明显损伤 实测： 网体 贯穿； B级：（1.2m）边绳不允许破断,网体撕破形成的孔洞不应大于长度200×50mm/实测 边绳断裂网体破损1200×390mm | 内蒙古特检院
133 | 特种防护用品 | 安全带 | 鑫安盾 | 坠落悬挂 | 合格品 | 2018-07-22 | 包头市 | 昆区创维劳保土产批发店 | 包头市昆区团结大街136号022号底店 | 私营 | 不合格 | 5.1.3.5 | 安全绳有效长度不应大于2m，有两根安全绳的安全带，其单根有效长度不应大于1.2m/双钩2.6m/根 | 内蒙古特检院
134 | 特种防护用品 | 安全带 | 平安安泰 | 区域限制Q-Y | 合格品 | 2017-06-26 | 呼和浩特市 | 玉泉区雄雄劳保用品经销部 | 内蒙古自治区呼和浩特市玉泉区小南街土小东墙3号 | 私营 | 不合格 | 5.1.3.5 | 安全绳有效长度不应大于2m，有两根安全绳的安全带，其单根有效长度不应大于1.2m/单钩2.38/根 | 内蒙古特检院
135 | 特种防护用品 | 安全带 | 泰丰 | Z（悬挂） | 合格品 | 2011-11-26 | 呼和浩特市 | 呼和浩特市回民区新玲汇五金机电经销部 | 内蒙古自治区呼和浩特市回民区通道南街九号楼32号 | 私营 | 不合格 | 5.1.3.5 | 安全绳有效长度不应大于2m，有两根安全绳的安全带，其单根有效长度不应大于1.2m/双钩1.9m/根 | 内蒙古特检院
136 | 特种防护用品 | 安全带 | 宏建 | 坠落悬挂 | 合格品 | 无 | 通辽市 | 通辽市科尔沁区团结路启润五金商店 | 通辽市科尔沁区团结路（大成物流院内） | 私营 | 不合格 | 5.1.1.8 5.1.3.4 | 坠落悬挂安全带应带有一个足以装下连接器及安全绳的口袋。/无口袋腰带应和护腰带同时使用/不符合 | 内蒙古特检院
137 | 特种防护用品 | 安全带 | 畅泰 | Z-Y | 合格品 | 2019-04-01 | 呼和浩特市 | 回民区昊雅劳保物资经销处 | 呼和浩特市回民区西二环金海五金机电城3B-05号商铺 | 私营 | 不合格 | 5.1.3.4 5.1.3.5 | 腰带应和护腰带同时使用/不符合安全绳有效长度不应大于2m，有两根安全绳的安全带，其单根有效长度不应大于1.2m/双钩1.6m/根 | 内蒙古特检院
138 | 特种防护用品 | 安全带 | 鲁惠信达 | 坠落悬挂 | 合格品 | 2018-06-01 | 鄂尔多斯市 | 东胜区孙勇五金批发部 | 鄂尔多斯市东胜区鄂托克西街20号街坊 | 私营 | 不合格 | 5.1.1.8 5.1.3.4 5.1.3.5 | 坠落悬挂安全带应带有一个足以装下连接器及安全绳的口袋。/无口袋腰带应和护腰带同时使用/不符合安全绳有效长度不应大于2m，有两根安全绳的安全带，其单根有效长度不应大于1.2m/双钩2.6m/根 | 内蒙古特检院
139 | 特种防护用品 | 安全带 | 润泽 | 坠落悬挂 | 合格品 | 2018-06-01 | 包头市 | 包头市青山区鹏程机电产品经销部 | 包头市青山区莎彦道7号街坊东北门185底店 | 私营 | 不合格 | 5.1.1.8 5.1.3.4 5.1.3.5 | 坠落悬挂安全带应带有一个足以装下连接器及安全绳的口袋。/无口袋腰带应和护腰带同时使用/不符合安全绳有效长度不应大于2m，有两根安全绳的安全带，其单根有效长度不应大于1.2m/双钩1.26m/根 | 内蒙古特检院
140 | 特种防护用品 | 安全带 | 春蕾 | T2XB坠落悬挂 | 合格品 | 2016-08-01 | 包头市 | 包头市青山区佑成劳保用品经销部 | 包头市青山区赛音道8号街坊-S2-66号底店 | 私营 | 不合格 | 5.1.1.8 5.1.3.4 | 坠落悬挂安全带应带有一个足以装下连接器及安全绳的口袋。/无口袋腰带应和护腰带同时使用/不符合 | 内蒙古特检院
141 | 特种防护用品 | 安全带 | 平安安泰 | Q-Y | 合格品 | 2019-09-24 | 赤峰市 | 赤峰市创杰劳保用品有限公司 | 赤峰市红山区一道街路南正峰商厦2号 | 有限公司 | 不合格 | 5.1.3.4 5.1.3.5 | 腰带应和护腰带同时使用/不符合安全绳有效长度不应大于2m，有两根安全绳的安全带，其单根有效长度不应大于1.2m/双钩2.3m/根 | 内蒙古特检院
142 | 特种防护用品 | 安全带 | 平安安泰 | Q-Y | 合格品 | 2018-10-22 | 鄂尔多斯市 | 东胜区浙强建材五金门市部 | 鄂尔多斯市东胜区易兴建材城C3-3 | 私营 | 不合格 | 5.1.3.4 | 腰带应和护腰带同时使用/不符合 | 内蒙古特检院
143 | 特种防护用品 | 安全带 | 润泽 | Q-Y | 合格品 | 2019-01-01 | 包头市 | 包头市青山区鹏程机电产品经销部 | 包头市青山区莎彦道7号街坊东北门185底店 | 私营 | 不合格 | 5.1.3.4 5.1.3.5 | 腰带应和护腰带同时使用/不符合安全绳有效长度不应大于2m，有两根安全绳的安全带，其单根有效长度不应大于1.2m/单钩2.8m/根 | 内蒙古特检院
144 | 特种防护用品 | 安全带 | 兴惠 | Q-Y | 合格品 | 2019-06-01 | 乌兰察布市 | 乌兰察布市文化商贸有限公司 | 乌兰察布市集宁区浙江商品批发市场门脸192商铺 | 有限公司 | 不合格 | 5.1.3.4 5.1.3.5 | 腰带应和护腰带同时使用/不符合安全绳有效长度不应大于2m，有两根安全绳的安全带，其单根有效长度不应大于1.2m/双钩1.8m/根 | 内蒙古特检院
145 | 特种防护用品 | 安全带 | 峰鑫 | Q-Y | 合格品 | 2018-07-26 | 鄂尔多斯市 | 东胜区那都建材五金批发部 | 鄂尔多斯市东胜区易兴建材城A8-11 | 私营 | 不合格 | 5.1.3.4 | 腰带应和护腰带同时使用/不符合 | 内蒙古特检院
146 | 特种防护用品 | 安全带 | 泰丰 | 区域限制类 | 合格品 | 2019-06-01 | 乌兰察布市 | 集宁区野营帐篷店 | 集宁区浙江小商品批发市场一楼109 | 私营 | 不合格 | 5.1.3.4 5.1.3.5 | 腰带应和护腰带同时使用/不符合安全绳有效长度不应大于2m，有两根安全绳的安全带，其单根有效长度不应大于1.2m/单钩2.6m/根 | 内蒙古特检院
147 | 特种防护用品 | 安全带 | 平安安泰 | Q-Y | 合格品 | 2019-04-06 | 锡林郭勒盟 | 锡林浩特市红艳水泵机电物资商城 | 锡林郭勒盟锡林浩特市杭办康盛基业社区南综合楼0026 | 私营 | 不合格 | 5.1.3.4 5.1.3.5 | 腰带应和护腰带同时使用/不符合安全绳有效长度不应大于2m，有两根安全绳的安全带，其单根有效长度不应大于1.2m/单钩2.7m/根 | 内蒙古特检院
148 | 特种防护用品 | 安全带 | 平安安泰 | 区域限制 | 合格品 | 2019-06-01 | 赤峰市 | 赤峰市创杰劳保用品有限公司 | 赤峰市红山区一道街路南正峰商厦2号 | 有限公司 | 不合格 | 5.1.3.4 | 腰带应和护腰带同时使用/不符合 | 内蒙古特检院
149 | 特种防护用品 | 安全带 | 毅腾牌 | 区域限制 | 合格品 | 无 | 呼和浩特市 | 回民区段永强塑料批发部 | 呼和浩特市回民区金海五金机电城7A-01号 | 私营 | 不合格 | 5.1.3.4 5.1.3.5 | 腰带应和护腰带同时使用/不符合安全绳有效长度不应大于2m，有两根安全绳的安全带，其单根有效长度不应大于1.2m/单钩2.5m/根 | 内蒙古特检院
150 | 特种防护用品 | 安全带 | 安惠 | 围杆作业 | 合格品 | 2019-09-27 | 呼和浩特市 | 呼和浩特市回民区新玲红五金机电经销部 | 呼和浩特市回民区通道南街九号楼32号 | 私营 | 合格 | 7 | 伸展长度/不符合 | 内蒙古特检院
151 | 特种防护用品 | 安全带 | 畅泰 | 围杆W-Y | 合格品 | 2019-02-01 | 呼和浩特市 | 回民区昊雅劳保物资经销处 | 呼和浩特市回民区西二环金海五金机电城3B-05号商铺 | 私营 | 合格 | 7 | 伸展长度/不符合 | 内蒙古特检院
152 | 特种防护用品 | 安全带 | 泰丰 | 区域限制Q-Y | 合格品 | 2018-08-01 | 兴安盟 | 乌兰浩特市杨彭土产日杂商店 | 兴安盟乌兰浩特市和平街中东装饰城大门北侧门市第一家 | 私营 | 不合格 | 5.1.3.4 5.1.3.5 | 腰带应和护腰带同时使用/不符合安全绳有效长度不应大于2m，有两根安全绳的安全带，其单根有效长度不应大于1.2m/单钩2.49m/根 | 内蒙古特检院
153 | 特种防护用品 | 安全带 | 宏建 | 坠落悬挂 | 合格品 | / | 通辽市 | 通辽市科尔沁区团结路丽丽五金店 | 通辽市科尔沁区团结路北段路东15号 | 私营 | 不合格 | 5.1.3.4 5.1.3.5 | 腰带应和护腰带同时使用/不符合安全绳有效长度不应大于2m，有两根安全绳的安全带，其单根有效长度不应大于1.2m/单钩1.85m/根 | 内蒙古特检院
154 | 特种防护用品 | 安全带 | 华海国际 | 坠落悬挂 | 合格品 | / | 通辽市 | 通辽市科尔沁区团结路丽丽五金店 | 通辽市科尔沁区团结路北段路东15号 | 私营 | 不合格 | 5.1.3.7 | 护腰带宽度：不应小于80mm/75mm不合格 | 内蒙古特检院
155 | 特种防护用品 | 安全带 | 惠安 | 坠落悬挂 | 合格品 | / | 呼和浩特市 | 呼和浩特市回民区新玲汇五金机电经销部 | 呼和浩特市回民区通道南街九号楼32号 | 私营 | 不合格 | 5.1.3.4 | 腰带应和护腰带同时使用/不符合 | 内蒙古特检院
156 | 特种防护用品 | 安全带 | 平安 | 坠落悬挂 | 合格品 | 无 | 呼和浩特市 | 回民区段永强塑料批发部 | 呼和浩特市回民区金海五金机电城7A-01号 | 私营 | 不合格 | 5.1.3.4 5.1.3.5 | 腰带应和护腰带同时使用/不符合安全绳有效长度不应大于2m，有两根安全绳的安全带，其单根有效长度不应大于1.2m/单钩2.67m/根 | 内蒙古特检院
157 | 特种防护用品 | 安全带 | 平安 | 坠落悬挂 | 合格品 | 无 | 呼和浩特市 | 回民区段永强塑料批发部 | 呼和浩特市回民区金海五金机电城7A-01号 | 私营 | 不合格 | 5.1.3.4 7 | 腰带应和护腰带同时使用/不符合伸展长度/不符合 | 内蒙古特检院
158 | 特种防护用品 | 安全带 | 润泽 | 坠落悬挂 | 合格品 | 2017-10-31 | 包头市 | 包头市青山区鹏程机电产品经销部 | 包头市青山区莎彦道7号街坊东北门185底店 | 私营 | 不合格 | 5.1.3.4 5.1.3.5 | 腰带应和护腰带同时使用/不符合安全绳有效长度不应大于2m，有两根安全绳的安全带，其单根有效长度不应大于1.2m/双钩2.4m/根 | 内蒙古特检院
159 | 特种防护用品 | 安全带 | 双保 | 围杆类 | 合格品 | 2019-09-26 | 锡林郭勒盟 | 锡林浩特市谦仁和商贸有限公司 | 锡林浩特市额尔敦办事处一电厂西门对面 | 有限公司 | 不合格 | 5.1.3.7 | 护腰带长度：不应小于600mm/560mm | 内蒙古特检院
160 | 特种防护用品 | 安全带 | 安鉴 | 围杆类 | 合格品 | 2019-03-01 | 二连浩特市 | 明达高压电力物资 | 内蒙古自治区二连浩特市三星建材城20-2号 | 私营 | 不合格 | 5.1.3.7 | 护腰带长度：不应小于600mm/560mm | 内蒙古特检院
161 | 特种防护用品 | 安全带 | 润泽 | 围杆类 | 合格品 | 2017-01-02 | 包头市 | 包头市青山区鹏程机电产品经销部 | 包头市青山区莎彦道7号街坊东北门185底店 | 私营 | 不合格 | 5.1.3.7 | 护腰带长度：不应小于600mm/580mm | 内蒙古特检院
162 | 特种防护用品 | 安全带 | 永旭 | 区域限制 | 合格品 | / | 阿拉善盟 | 阿拉善左旗巴彦浩特镇永益五金建材经销部 | 阿拉善左旗巴彦浩特镇三森家居建材城J区2号门面 | 私营 | 不合格 | 5.1.3.4 5.1.3.5 | 腰带应和护腰带同时使用/不符合安全绳有效长度不应大于2m，有两根安全绳的安全带，其单根有效长度不应大于1.2m/单钩2.3m/根 | 内蒙古特检院
163 | 特种防护用品 | 安全带 | 飞达 | 区域限制 | 合格品 | 2017年 | 乌海市 | 乌海市兴达五金机电有限责任公司 | 乌海市海勃湾区千里山西街8-9 | 有限公司 | 不合格 | 5.1.3.4 5.1.3.5 | 腰带应和护腰带同时使用/不符合安全绳有效长度不应大于2m，有两根安全绳的安全带，其单根有效长度不应大于1.2m/双钩1.5m/根 | 内蒙古特检院
164 | 特种防护用品 | 安全带 | 飞达 | 区域限制 | 合格品 | 2017年 | 乌海市 | 乌海市兴达五金机电有限责任公司 | 乌海市海勃湾区千里山西街8-9 | 有限公司 | 不合格 | 5.1.3.4 5.1.3.5 | 腰带应和护腰带同时使用/不符合安全绳有效长度不应大于2m，有两根安全绳的安全带，其单根有效长度不应大于1.2m/单钩1.85m/根 | 内蒙古特检院
165 | 特种防护用品 | 安全带 | 黄河龙 | 区域限制 | 合格品 | 2019-09-17 | 巴彦淖尔市 | 巴彦淖尔市临河区广亮五金工具机电劳保用品经销部 | 临河区胜利北路五金机电城 | 私营 | 不合格 | 5.1.3.4 5.1.3.5 | 腰带应和护腰带同时使用/不符合安全绳有效长度不应大于2m，有两根安全绳的安全带，其单根有效长度不应大于1.2m/双钩1.45m/根 | 内蒙古特检院
166 | 特种防护用品 | 安全带 | 平安钰 | 区域限制 | 合格品 | 无 | 巴彦淖尔市 | 巴彦淖尔市临河区广亮五金工具机电劳保用品经销部 | 临河区胜利北路五金机电城 | 私营 | 不合格 | 5.1.3.4 5.1.3.5 | 腰带应和护腰带同时使用/不符合安全绳有效长度不应大于2m，有两根安全绳的安全带，其单根有效长度不应大于1.2m/单钩2.3m/根 | 内蒙古特检院
167 | 特种防护用品 | 安全带 | 华海国际 | 区域限制 | 合格品 | 2019-07-08 | 通辽市 | 通辽市科尔沁区团结路启润五金商店 | 通辽市科尔沁区团结路（大成物流院内） | 私营 | 不合格 | 5.1.3.4 5.1.3.5 | 腰带应和护腰带同时使用/不符合安全绳有效长度不应大于2m，有两根安全绳的安全带，其单根有效长度不应大于1.2m/单钩2.66m/根 | 内蒙古特检院
168 | 特种防护用品 | 安全带 | 鲁鹏 | 区域限制 | 合格品 | 无 | 阿拉善盟 | 阿拉善左旗巴彦浩特镇新城五金建材店 | 阿拉善阿左旗新浩特三森家具建材城A1-2号 | 私营 | 不合格 | 5.1.3.4 5.1.3.5 | 腰带应和护腰带同时使用/不符合安全绳有效长度不应大于2m，有两根安全绳的安全带，其单根有效长度不应大于1.2m/单钩2.65m/根 | 内蒙古特检院
169 | 特种防护用品 | 安全带 | 京牌 | 区域限制 | 合格品 | 无 | 兴安盟 | 乌兰浩特市永成五金电料商行 | 兴安盟乌兰浩特市和平街土产批发城南数第三家 | 私营 | 不合格 | 5.1.3.4 5.1.3.5 | 腰带应和护腰带同时使用/不符合安全绳有效长度不应大于2m，有两根安全绳的安全带，其单根有效长度不应大于1.2m/单钩2.3m/根 | 内蒙古特检院
170 | 特种防护用品 | 安全带 | 惠安 | 区域限制 | 合格品 | 无 | 兴安盟 | 乌兰浩特市达隆五金建材商行 | 兴安盟乌兰浩特市市社综合楼 | 私营 | 合格 | 7 | 伸展长度/不符合 | 内蒙古特检院
171 | 特种防护用品 | 安全带 | 惠安 | 区域限制 | 合格品 | 无 | 兴安盟 | 乌兰浩特市达隆五金建材商行 | 兴安盟乌兰浩特市市社综合楼 | 私营 | 合格 | 7 | 伸展长度/不符合 | 内蒙古特检院
172 | 特种防护用品 | 安全带 | 润泽 | 区域限制 | 合格品 | 无 | 兴安盟 | 乌兰浩特市达隆五金建材商行 | 兴安盟乌兰浩特市市社综合楼 | 私营 | 合格 | 7 | 伸展长度/不符合 | 内蒙古特检院
173 | 特种防护用品 | 安全带 | 兴惠 | 围杆类 | 合格品 | 2019-07-01 | 鄂尔多斯市 | 东胜区宏盛隆五交化商行 | 鄂尔多斯市东胜区杭锦北路16号街坊鑫苑小区2号楼11号 | 私营 | 合格 | 7 | 伸展长度/不符合 | 内蒙古特检院
174 | 特种防护用品 | 安全带 | 安惠 | 围杆类 | 合格品 | 2019-02-01 | 乌兰察布市 | 乌兰察布市集宁区宏伟五金机电土产经销部 | 乌兰察布市集宁康泰惠民园交易中心内街11号 | 私营 | 不合格 | 5.1.3.7 | 护腰带长度：不应小于600mm/588mm | 内蒙古特检院
175 | 危险化学品 | 超净味多功能万能胶 | 鲁泰 | / | / | / | 阿拉善盟 | 阿拉善盟赵阔达商贸有限公司 | 阿拉善左旗巴彦浩特镇阿盟三森家居建材城G2区7号 | / | 不合格 | 苯 | ≤5.0/44.4 | 内蒙古石化院
176 | 危险化学品 | 绿慕免钉胶 | 绿慕 | / | / | 2019-10-06 | 阿拉善盟 | 阿拉善盟赵阔达商贸有限公司 | 阿拉善左旗巴彦浩特镇阿盟三森家居建材城G2区7号 | / | 不合格 | 苯 | ≤5.0/13.1 | 内蒙古石化院
177 | 危险化学品 | 免钉胶 | / | / | / | 2019-08-15 | 鄂尔多斯市 | 鄂尔多斯市浩远建筑装饰工程有限责任公司 | 达旗树林召镇四季青对面鑫荣建材城B区2号 | / | 不合格 | 苯 | ≤5.0/21.2 | 内蒙古石化院
178 | 危险化学品 | 胶粘剂 | 金摩力 | / | / | 2019-07-13 | 乌海市 | 海勃湾区德胜木业经销部 | 乌海市海勃湾区乌兰北路正远东门北侧 | / | 不合格 | 苯 | ≤5.0/11.3 | 内蒙古石化院
179 | 危险化学品 | 机动车制动液 | / | / | / | 2019-01-03 | 乌兰察布市 | 集宁区康有汽配 | 团结路 | / | 不合格 | / | / | 内蒙古石化院
180 | 危险化学品 | 719制动液 | 龙工 | 4kg/桶 HZY3 | HZY3 合格品 | 2017-02-06 | 鄂尔多斯市 | 准格尔旗龙腾装载机挖掘机配件经销部 | 准格尔旗蓝天街道153段汇丰加油站附近 | / | 不合格 | / | / | 内蒙古石化院
181 | 危险化学品 | 机动车制动液 | 狮魔 | HZY3 | / | 2019-05-01 | 包头市 | 石拐区马占汽配门市部 | 石拐区东梁一号楼1号底店 | / | 不合格 | / | / | 内蒙古石化院
182 | 危险化学品 | 719制动液 | 龙工 | HZY3 | / | 2017-05-04 | 包头市 | 包头市白云鄂博矿区双德装载机配件经销部 | 包头市白云鄂博矿区宝山花苑3号底店 | / | 不合格 | / | / | 内蒙古石化院
183 | 危险化学品 | 高级合成制动液 | 盖驰 | HZY3 | / | 2017-09-18 | 包头市 | 包头市白云区兰英统一润滑油经销处 | 包头市白云区矿区丁道衡云海花苑底店18号 | / | 不合格 | / | / | 内蒙古石化院
184 | 危险化学品 | 机动车辆制动液 | 徕特 | HZY4 700g/桶 | 合格品 | 2019-09-02 | 呼伦贝尔市 | 海拉尔区成泰汽车配件商店 | 海拉尔区健康办金泰荣小区7号 | / | 不合格 | / | / | 内蒙古石化院
185 | 危险化学品 | 全合成汽车制动液 | 柯迪亚克 | HZY5 500g/瓶 | 合格品 | 20241231012 | 兴安盟 | 阿尔山市宏达汽车维修站 | 兴安盟阿尔山市林海街 | / | 不合格 | / | / | 内蒙古石化院
186 | 危险化学品 | 合成制动液 | 大众 | HZY4 | / | 2019-10-06 | 兴安盟 | 乌兰浩特市金瀚汽车换油中心 | 乌兰浩特市物流园区省际大通道北侧 | / | 不合格 | / | / | 内蒙古石化院
187 | 危险化学品 | 制动液 | 盖达 | HZY3 | / | 2019-11-21 | 通辽市 | 扎鲁特旗鲁北镇健立轮胎店 | 通辽市扎鲁特旗鲁北镇北斗小区2号楼 | / | 不合格 | / | / | 内蒙古石化院
188 | 危险化学品 | 制动液 | 一汽 | HZY3 | / | 201909-19 | 通辽市 | 扎鲁特旗鲁北镇鑫米家配件商店 | 扎鲁特旗鲁北镇黄山街中段 | / | 不合格 | / | / | 内蒙古石化院
189 | 危险化学品 | 机动车辆制动液 | 捷孚顿 | DOT4 | / | 2019-11-10 | 通辽市 | 扎鲁特旗鲁北镇宝森农机店 | 扎鲁特旗鲁北镇黄山街中段 | / | 不合格 | / | / | 内蒙古石化院
190 | 危险化学品 | 机动车辆制动液 | 莱克 | HZY3 | 合格品 | 2018-06-18 | 通辽市 | 扎鲁特旗鲁北镇宝森农机店 | 扎鲁特旗鲁北镇黄山街中段 | / | 不合格 | / | / | 内蒙古石化院
191 | 危险化学品 | 机动车辆制动液 | 车仆 | HZY4 500g/桶 | 合格品 | 2019-08-20 | 赤峰市 | 赤峰庆冒汽车销售有限公司 | 赤峰市乌丹镇乌丹物流园区 | / | 不合格 | / | / | 内蒙古石化院
192 | 危险化学品 | 液化石油气 | / | / | / | 2019-10-10 | 乌兰察布市 | 卓资县荣海液化气有限公司 | / | / | 不合格 | （C+C）烃类组分（体积分数） | （C+C）烃类组分（体积分数）≥95/90.41 | 内蒙古石化院