## 生产领域
附件2-1
2020年生产领域 食品相关产品 产品质量广西监督抽查结果汇总表
序号 | 生产企业名称 | 生产企业所在辖区 | 产品名称 | 商标 | 规格型号 | 生产日期/生产批号 | 抽查结果 | 主要不合格项目 | 承检机构
1 | 合山市美杰塑料制品有限公司 | 来宾市 | 一次性塑料杯 | / | 170ml | 2020-08-01 | 不合格 | 负重性能 | 广西壮族自治区产品质量检验研究院
2 | 广西钦州市赣昌纸塑制品有限公司 | 钦州市 | 一次性塑料杯 | / | 160ml | 2020-08-06 | 不合格 | 负重性能 | 广西壮族自治区产品质量检验研究院
3 | 广西钦州市贤泽印务有限公司 | 钦州市 | 多层复合食品包装膜 | / | 宽670mm，厚0.105mm | / | 不合格 | 断裂标称应变 | 广西壮族自治区产品质量检验研究院
4 | 广西河池市帝王山天然矿泉饮料有限责任公司 | 河池市 | 聚酯（PET）无汽饮料瓶 | / | 350ml | 2020-06-26 | 合格 | / | 广西壮族自治区产品质量检验研究院
5 | 河池桂兴彩印有限责任公司 | 河池市 | 多层复合食品包装袋 | / | （180×135×0.09）mm | 2020-06-08 | 合格 | / | 广西壮族自治区产品质量检验研究院
6 | 广西木论天然食品有限公司 | 河池市 | 聚酯（PET）无汽饮料瓶 | / | 369ml | 2020-06-29 | 合格 | / | 广西壮族自治区产品质量检验研究院
7 | 广西木论天然食品有限公司 | 河池市 | 饮用水桶 | / | 4.96L | 2020-06-29 | 合格 | / | 广西壮族自治区产品质量检验研究院
8 | 广西巴马巴农食品饮料有限公司 | 河池市 | 聚酯（PET）无汽饮料瓶 | / | 500ml | 2020-06-30 | 合格 | / | 广西壮族自治区产品质量检验研究院
9 | 广西巴马巴农食品饮料有限公司 | 河池市 | 食品包装用塑料桶 | / | 7.5L | 2020-06-30 | 合格 | / | 广西壮族自治区产品质量检验研究院
10 | 广西巴马铂泉天然矿泉水有限公司 | 河池市 | 聚酯（PET）无汽饮料瓶 | / | 350ml | 2020-07-01 | 合格 | / | 广西壮族自治区产品质量检验研究院
11 | 广西巴马铂泉天然矿泉水有限公司 | 河池市 | PET塑料瓶 | / | 5L | 2020-07-01 | 合格 | / | 广西壮族自治区产品质量检验研究院
12 | 广西巴马铂泉天然矿泉水有限公司 | 河池市 | PET瓶坯 | / | 18g | 2020-07-01 | 合格 | / | 广西壮族自治区产品质量检验研究院
13 | 巴马世界长寿村度假旅游发展有限公司 | 河池市 | 聚酯（PET）无汽饮料瓶 | / | 500ml | 2020-07-01 | 合格 | / | 广西壮族自治区产品质量检验研究院
14 | 巴马世界长寿村度假旅游发展有限公司 | 河池市 | PET塑料瓶 | / | 5L | 2020-07-01 | 合格 | / | 广西壮族自治区产品质量检验研究院
15 | 广西巴马创星塑业有限公司 | 河池市 | PET塑料瓶坯 | / | 19g | 2020-07-01 | 合格 | / | 广西壮族自治区产品质量检验研究院
16 | 巴马和泰长寿产业有限公司 | 河池市 | 聚酯（PET）无汽饮料瓶 | / | 395ml | 2020-07-02 | 合格 | / | 广西壮族自治区产品质量检验研究院
17 | 广西巴马寿天下食品饮料有限公司 | 河池市 | 聚酯（PET）无汽饮料瓶 | / | 330ml | 2020-07-02 | 合格 | / | 广西壮族自治区产品质量检验研究院
18 | 广西巴马丽琅饮料有限公司 | 河池市 | 聚酯（PET）无汽饮料瓶 | / | 500ml | 2020-07-02 | 合格 | / | 广西壮族自治区产品质量检验研究院
19 | 广西巴马丽琅饮料有限公司 | 河池市 | PET塑料瓶 | / | 1.38L | 2020-07-02 | 合格 | / | 广西壮族自治区产品质量检验研究院
20 | 巴马正强瓶坯包装有限公司 | 河池市 | PET塑料瓶坯 | / | 19g | 2020-07-02 | 合格 | / | 广西壮族自治区产品质量检验研究院
21 | 巴马活泉食品饮料有限公司 | 河池市 | 聚酯（PET）无汽饮料瓶 | / | 395ml | 2020-07-03 | 合格 | / | 广西壮族自治区产品质量检验研究院
22 | 巴马百年食品饮料有限公司 | 河池市 | 聚酯（PET）无汽饮料瓶 | / | 300ml | 2020-07-03 | 合格 | / | 广西壮族自治区产品质量检验研究院
23 | 广西祥发工贸有限公司 | 崇左市 | 塑料编织袋 | / | （970×555）mm | / | 合格 | / | 广西壮族自治区产品质量检验研究院
24 | 广西祥发工贸有限公司 | 崇左市 | 包装用聚乙烯吹塑薄膜袋 | / | （1095×595×0.025）mm | / | 合格 | / | 广西壮族自治区产品质量检验研究院
25 | 广西国塑包装有限公司 | 南宁市 | 塑料编织袋 | / | （950×585）mm | 2020-07-19 | 合格 | / | 广西壮族自治区产品质量检验研究院
26 | 广西国塑包装有限公司 | 南宁市 | 包装用聚乙烯吹塑薄膜袋 | / | （615×1070×0.04）mm | 2020-07-20 | 合格 | / | 广西壮族自治区产品质量检验研究院
27 | 广西南宁胜光塑业有限公司 | 南宁市 | 复合塑料编织袋 | / | （860×500）mm A型 | 2020-07-18 | 合格 | / | 广西壮族自治区产品质量检验研究院
28 | 南宁市冠淇弘油脂有限责任公司 | 南宁市 | 食品用聚酯（PET）塑料瓶 | / | 1.6L | 2020-07-15 | 合格 | / | 广西壮族自治区产品质量检验研究院
29 | 梧州市华中塑料彩印有限公司 | 梧州市 | 多层复合食品包装袋 | / | （455×320）mm | 2020-07-15 | 合格 | / | 广西壮族自治区产品质量检验研究院
30 | 梧州市金亿达杯业有限公司 | 梧州市 | 一次性塑料杯 | / | 180ml | 2020-05-25 | 合格 | / | 广西壮族自治区产品质量检验研究院
31 | 梧州市凯粤家居用品有限公司 | 梧州市 | 一次性塑料杯 | / | 250ml | 2020-07-23 | 合格 | / | 广西壮族自治区产品质量检验研究院
32 | 梧州市荣裕工贸有限公司 | 梧州市 | 一次性塑料杯 | / | 200ml | 2020-07-23 | 合格 | / | 广西壮族自治区产品质量检验研究院
33 | 梧州市卓铖塑料彩印有限公司 | 梧州市 | 多层复合食品包装袋 | / | （465×336×0.07）mm | 2020-07-03 | 合格 | / | 广西壮族自治区产品质量检验研究院
34 | 玉林市玉州区佳悦塑料制品厂 | 玉林市 | 金典航空杯 | 金鼎塑业 | 180ml | 2020-04-10 | 合格 | / | 广西壮族自治区产品质量检验研究院
35 | 博白县三滩镇达鑫塑料制品厂 | 玉林市 | 家禾碗 | 达鑫 | 20个/条 | 2020-06-12 | 合格 | / | 广西壮族自治区产品质量检验研究院
36 | 钦州鲁花食用油有限公司 | 钦州市 | 聚酯（PET）瓶 | / | 500ml/个 | 2020-07-29 | 合格 | / | 广西壮族自治区产品质量检验研究院
37 | 广西百强水牛奶业股份有限公司 | 钦州市 | 塑料瓶 | / | 200ml/个 | 2020-07-24 | 合格 | / | 广西壮族自治区产品质量检验研究院
38 | 中粮油脂(钦州)有限公司 | 钦州市 | PET瓶坯 | / | 102g/个 | 2020-07-29 | 合格 | / | 广西壮族自治区产品质量检验研究院
39 | 广西焕发纸塑科技有限公司 | 南宁市 | 塑料一次性餐饮具（碗） | 健益 | 内装400ml | 2020-06-08 | 合格 | / | 广西壮族自治区产品质量检验研究院
40 | 广西银塑包装有限公司 | 南宁市 | 塑料编织袋 | / | （88.0×49.5）cm TA型 | 2020-07-27 | 合格 | / | 广西壮族自治区产品质量检验研究院
41 | 广西海桥塑业有限公司 | 南宁市 | 塑料一次性餐饮具（饭盒） | / | 内装500ml | 2020-06-30 | 合格 | / | 广西壮族自治区产品质量检验研究院
42 | 南宁市康生饮料有限责任公司 | 南宁市 | 聚酯（PET）无汽饮料瓶 | 邹圩将軍山泉 | 550ml | 2020-07-29 | 合格 | / | 广西壮族自治区产品质量检验研究院
43 | 南宁市中山制袋厂 | 南宁市 | 商品零售包装袋 | 金中山+图形商标 | 〔420×（260+130）×0.025〕mm | 2020-05-10 | 合格 | / | 广西壮族自治区产品质量检验研究院
44 | 广西横县西津矿泉水有限公司 | 南宁市 | 聚酯（PET）无汽饮料瓶 | 西津 | 370ml | 2020-08-04 | 合格 | / | 广西壮族自治区产品质量检验研究院
45 | 广西横县创志酒业有限公司 | 南宁市 | 聚酯（PET）无汽饮料瓶 | 横州 | 700ml | 2020-08-03 | 合格 | / | 广西壮族自治区产品质量检验研究院
46 | 柳州市昌骏塑料彩印有限公司 | 柳州市 | 低密度聚乙烯吹塑薄膜 | / | （325×0.075）mm | 2020-07-28 | 合格 | / | 广西壮族自治区产品质量检验研究院
47 | 柳州市如意塑料制品厂 | 柳州市 | 航空杯（一次性塑料杯） | / | 220ml/个 | 2020-04-29 | 合格 | / | 广西壮族自治区产品质量检验研究院
48 | 柳州市双获塑料包装厂 | 柳州市 | 包装用聚乙烯吹塑薄膜 | / | （530×0.03）mm | 2020-08-13 | 合格 | / | 广西壮族自治区产品质量检验研究院
49 | 柳州市佳洁塑料有限公司 | 柳州市 | 一次性塑料餐饮具（750方盒） | / | 600ml/个 | 2020-08-14 | 合格 | / | 广西壮族自治区产品质量检验研究院
50 | 广西瑞辉包装材料有限公司 | 柳州市 | 塑料编织袋 | / | （650×460）mm | 2020-08-05 | 合格 | / | 广西壮族自治区产品质量检验研究院
51 | 广西瑞辉包装材料有限公司 | 柳州市 | 复合食品包装膜 | / | （270×0.07）mm | 2020-07-30 | 合格 | / | 广西壮族自治区产品质量检验研究院
52 | 广西鹿寨桂浙塑料包装有限公司 | 柳州市 | 塑料编织袋 | / | （960×555）mm B型 | / | 合格 | / | 广西壮族自治区产品质量检验研究院
53 | 柳州市挺佳塑料制品有限公司 | 柳州市 | 饮用水罐（PC） | / | 18.9L 内装 | 2020-08-07 | 合格 | / | 广西壮族自治区产品质量检验研究院
54 | 广西鹿寨桂浙塑料包装有限公司 | 柳州市 | 包装用聚乙烯吹塑薄膜袋 | / | （420×640×0.024）mm | 2020-05-22 | 合格 | / | 广西壮族自治区产品质量检验研究院
55 | 柳州市双获塑料包装厂 | 柳州市 | 塑料编织袋 | / | （900×500）mm A型 | 2020-08-13 | 合格 | / | 广西壮族自治区产品质量检验研究院
56 | 来宾市昌平食品包装有限公司 | 来宾市 | 塑料编织袋（内袋） | / | （1150×600×0.021）mm | 2020-08-03 | 合格 | / | 广西壮族自治区产品质量检验研究院
57 | 广西万山汇饮料有限公司 | 来宾市 | 无汽饮料瓶 | / | 518ml 内装 | 2020-08-17 | 合格 | / | 广西壮族自治区产品质量检验研究院
58 | 广西秀瑶圣水矿泉水有限公司 | 来宾市 | 无汽饮料瓶 | / | 530ml 内装 | 2020-08-20 | 合格 | / | 广西壮族自治区产品质量检验研究院
59 | 合山市美杰塑料制品有限公司 | 来宾市 | 一次性塑料碗 | / | 480ml | 2020-08-01 | 合格 | / | 广西壮族自治区产品质量检验研究院
60 | 桂林市福隆塑料印刷包装有限公司 | 桂林市 | 复合膜袋 | / | （155×120×0.07）mm | 2020-08-25 | 合格 | / | 广西壮族自治区产品质量检验研究院
61 | 广西河池市状元山生态山泉有限公司 | 河池市 | PET无汽饮料瓶 | 冯京山泉 | 380ml/个 | 2020-08-23 | 合格 | / | 广西壮族自治区产品质量检验研究院
62 | 巴马海之门包装有限公司 | 河池市 | PET无汽饮料瓶 | / | 500ml/个 | 2020-08-26 | 合格 | / | 广西壮族自治区产品质量检验研究院
63 | 巴马弘富包装有限公司 | 河池市 | PET塑料瓶坯 | / | 23g/个 | 2020-08-28 | 合格 | / | 广西壮族自治区产品质量检验研究院
64 | 广西巴马神泉水业有限公司 | 河池市 | PET塑料瓶坯 | / | 22.5g/个 | 2020-08-21 | 合格 | / | 广西壮族自治区产品质量检验研究院
65 | 钦州市泽良塑料制品有限公司 | 钦州市 | PET瓶坯 | / | 130g/个 | 2020-09-01 | 合格 | / | 广西壮族自治区产品质量检验研究院
66 | 灵山县爱洁塑料有限公司 | 钦州市 | 一次性塑料杯 | / | 125ml | 2020-06-20 | 合格 | / | 广西壮族自治区产品质量检验研究院
67 | 广西钦州市明业塑料有限公司 | 钦州市 | 食品用聚乙烯吹塑桶 | / | 22L | 2020-08-10 | 合格 | / | 广西壮族自治区产品质量检验研究院
68 | 大化万福泉母婴饮品有限公司 | 河池市 | PET无汽饮料瓶 | 万福泉 | 500ml/个 | 2020-09-03 | 合格 | / | 广西壮族自治区产品质量检验研究院
69 | 广西极水食品饮料有限公司 | 河池市 | PET无汽饮料瓶 | / | 500ml/个 | 2020-09-03 | 合格 | / | 广西壮族自治区产品质量检验研究院
70 | 巴马好氧饮料有限公司 | 河池市 | PET无汽饮料瓶 | 好氧巴马 | 500ml/个 | 2020-09-03 | 合格 | / | 广西壮族自治区产品质量检验研究院
71 | 广西南宁科同塑胶制品有限公司 | 南宁市 | 聚碳酸酯（PC）饮用水罐 | 科同制品 | 18.9L/个 | 2020-09-02 | 合格 | / | 广西壮族自治区产品质量检验研究院
72 | 南宁市聪汛塑料制品厂 | 南宁市 | 一次性塑料碗 | / | 360ml/个 | 2020-08-21 | 合格 | / | 广西壮族自治区产品质量检验研究院
73 | 武鸣县真喜塑料制品厂 | 南宁市 | 聚乙烯吹塑桶 | / | 5L | 2020-08-20 | 合格 | / | 广西壮族自治区产品质量检验研究院
74 | 南宁市广发印业有限公司 | 南宁市 | 多层复合食品包装袋 | / | （260×230×0.08）mm | 2020-09-03 | 合格 | / | 广西壮族自治区产品质量检验研究院
75 | 广西南宁市武鸣区津源工贸有限公司 | 南宁市 | 聚酯（PET）无汽饮料瓶 | / | 360ml/个 | 2020-09-09 | 合格 | / | 广西壮族自治区产品质量检验研究院
76 | 广西蓝天山泉饮用水生产有限公司 | 南宁市 | 聚酯（PET）无汽饮料瓶 | / | 395ml/个 | 2020-09-09 | 合格 | / | 广西壮族自治区产品质量检验研究院
77 | 大新县富欣纸塑制品厂 | 崇左市 | 塑料一次性杯 | / | 148ml/个 | 2020-09-08 | 合格 | / | 广西壮族自治区产品质量检验研究院
78 | 广西大新运盛纸塑有限公司 | 崇左市 | 塑料一次杯 | / | 160ml/个 | 2020-03-05 | 合格 | / | 广西壮族自治区产品质量检验研究院
79 | 南宁市丁丁塑胶有限公司 | 南宁市 | 塑料一次杯 | / | 150ml/个 | 2020-09-07 | 合格 | / | 广西壮族自治区产品质量检验研究院
80 | 广西明康塑业有限公司 | 南宁市 | 塑料一次性杯 | / | 200ml/个 | 2020-09-05 | 合格 | / | 广西壮族自治区产品质量检验研究院
81 | 广西钦州澄星化工科技有限公司 | 钦州市 | 聚乙烯吹塑桶（食品级） | / | 20L/个 | / | 合格 | / | 广西壮族自治区产品质量检验研究院
82 | 广西钦州市贤泽印务有限公司 | 钦州市 | 多层复合食品包装袋 | / | （220×325×0.08）mm | / | 合格 | / | 广西壮族自治区产品质量检验研究院
83 | 广西永鸿塑料制品有限公司 | 钦州市 | 商品零售包装袋 | / | 480mm×（140+160）mm ×0.012mm | / | 合格 | / | 广西壮族自治区产品质量检验研究院
84 | 广西永鸿塑料制品有限公司 | 钦州市 | 包装用聚乙烯吹塑薄膜 | / | （350×0.06）mm | / | 合格 | / | 广西壮族自治区产品质量检验研究院
85 | 广西泉水叮咚饮品有限公司 | 河池市 | 无汽饮料瓶 | / | 内装 4.5L/瓶 | 2020-09-10 | 合格 | / | 广西壮族自治区产品质量检验研究院
86 | 广西泉水叮咚饮品有限公司 | 河池市 | 无汽饮料瓶 | / | 内装 330ml/瓶 | 2020-09-10 | 合格 | / | 广西壮族自治区产品质量检验研究院
87 | 广西九万山泉有限公司 | 河池市 | 无汽饮料瓶（350ml装） | / | 内装 350ml/瓶 | 2020-09-10 | 合格 | / | 广西壮族自治区产品质量检验研究院
88 | 广西九万山泉有限公司 | 河池市 | 无汽饮料瓶（6L装） | / | 内装 6L/瓶 | 2020-09-09 | 合格 | / | 广西壮族自治区产品质量检验研究院
89 | 广西中源山泉有限公司 | 河池市 | 无汽饮料瓶（普通瓶型） | / | 内装 350ml/瓶 | 2020-09-10 | 合格 | / | 广西壮族自治区产品质量检验研究院
90 | 广西中源山泉有限公司 | 河池市 | 无汽饮料瓶（精典瓶型） | / | 内装 350ml | 2020-09-10 | 合格 | / | 广西壮族自治区产品质量检验研究院
91 | 广西宝之泉天然水有限公司 | 河池市 | 无汽饮料瓶 | / | 内装 360ml/瓶 | 2020-09-10 | 合格 | / | 广西壮族自治区产品质量检验研究院
92 | 广西见力山泉有限公司 | 河池市 | 无汽饮料瓶 | / | 内装 380ml/瓶 | 2020-09-09 | 合格 | / | 广西壮族自治区产品质量检验研究院
93 | 广西见力山泉有限公司 | 河池市 | 无汽饮料瓶 | / | 内装 348ml | 2020-09-09 | 合格 | / | 广西壮族自治区产品质量检验研究院
94 | 钦州市方顺粮油有限公司 | 钦州市 | 聚酯（PET）无汽饮料瓶 | / | 5L | 2020-09-08 | 合格 | / | 广西壮族自治区产品质量检验研究院
95 | 钦州市方顺粮油有限公司 | 钦州市 | 聚酯（PET）无汽饮料瓶 | / | 10L | 2020-09-08 | 合格 | / | 广西壮族自治区产品质量检验研究院
96 | 钦州市橄榄花油脂科技有限公司 | 钦州市 | 聚酯（PET）瓶 | / | 5L | 2020-09-09 | 合格 | / | 广西壮族自治区产品质量检验研究院
97 | 钦州市橄榄花油脂科技有限公司 | 钦州市 | 聚酯（PET）瓶 | / | 10L | 2020-09-09 | 合格 | / | 广西壮族自治区产品质量检验研究院
98 | 广西久和油脂有限公司 | 钦州市 | PET瓶 | / | 5L | 2020-09-11 | 合格 | / | 广西壮族自治区产品质量检验研究院
99 | 广西久和油脂有限公司 | 钦州市 | PET瓶坯 | / | 10L | 2020-08-25 | 合格 | / | 广西壮族自治区产品质量检验研究院
100 | 广西福达工贸有限公司 | 崇左市 | 一次性塑料餐盒 | 新尚人 | 1750圆桶 | 2020-07-10 | 合格 | / | 广西壮族自治区产品质量检验研究院
101 | 广西左江塑料制品有限公司 | 崇左市 | 成功500碗 | 左江塑品 | 500ml | 2020-08-19 | 合格 | / | 广西壮族自治区产品质量检验研究院
102 | 广西左江塑料制品有限公司 | 崇左市 | 加厚塑胶杯 | 左江塑品 | 125ml | 2020-03-16 | 合格 | / | 广西壮族自治区产品质量检验研究院
103 | 广西添富塑业有限公司 | 崇左市 | 食品用塑料薄膜 | 添富塑业 | （620×0.038）mm | 2020-09-10 | 合格 | / | 广西壮族自治区产品质量检验研究院
104 | 龙州南华塑料制品有限公司 | 崇左市 | 塑料编织袋 | / | （950×550）mm | 2020-08-21 | 合格 | / | 广西壮族自治区产品质量检验研究院
105 | 龙州南华塑料制品有限公司 | 崇左市 | 食品包装用聚乙烯吹塑薄膜 | / | （580×0.025）mm B类 | 2020-09-11 | 合格 | / | 广西壮族自治区产品质量检验研究院
106 | 柳江县拉堡柳兴饮料吸管厂 | 柳州市 | 聚丙烯饮用吸管 | / | （Φ8×140）mm | 2020-09-09 | 合格 | / | 广西壮族自治区产品质量检验研究院
107 | 柳江县乐迪塑料制品有限公司 | 柳州市 | 聚丙烯饮用吸管 | 乐飞迪 | 30支/包 （Φ8×150）mm/支 | 2020-09-06 | 合格 | / | 广西壮族自治区产品质量检验研究院
108 | 柳州市鲜洁塑料制品厂 | 柳州市 | 聚丙烯饮用吸管 | / | （Φ6×230）mm | 2020-09-09 | 合格 | / | 广西壮族自治区产品质量检验研究院
109 | 柳州蔚园塑料彩印包装有限责任公司 | 柳州市 | 包装用聚乙烯吹塑薄膜 | / | （550×0.055）mm | 2020-09-09 | 合格 | / | 广西壮族自治区产品质量检验研究院
110 | 柳州蔚园塑料彩印包装有限责任公司 | 柳州市 | 多层复合食品包装袋 | / | （280×200）mm | 2020-09-09 | 合格 | / | 广西壮族自治区产品质量检验研究院
111 | 柳州市骏铭印刷厂 | 柳州市 | 多层复合食品包装膜 | / | （350×0.042）mm | 2020-09-09 | 合格 | / | 广西壮族自治区产品质量检验研究院
112 | 南宁市宏宇塑料制品厂 | 南宁市 | 富贵杯 | / | 25条/件 | 2020-09-09 | 合格 | / | 广西壮族自治区产品质量检验研究院
113 | 玉林市恒海塑料制品有限公司 | 玉林市 | 商品零售包装袋 | / | （500×410×0.03）mm | 2020-05-05 | 合格 | / | 广西壮族自治区产品质量检验研究院
114 | 南宁市雄风一次性筷子包装厂 | 南宁市 | 雄风一次性竹筷 | / | 19双/包 24cm | 2020-08-27 | 合格 | / | 广西壮族自治区产品质量检验研究院
115 | 南宁市雄风一次性筷子包装厂 | 南宁市 | 雄风一次性竹筷 | / | 19双/包 24cm | 2020-09-02 | 合格 | / | 广西壮族自治区产品质量检验研究院
116 | 南宁市好筷子一次性竹筷包装厂 | 南宁市 | 好筷子一次性竹筷 | / | 18双/包 24cm×1.4cm | 2020-08-02 | 合格 | / | 广西壮族自治区产品质量检验研究院
117 | 南宁市好筷子一次性竹筷包装厂 | 南宁市 | 好筷子一次性竹筷 | / | 18双/包 24cm×1.4cm | 2020-09-05 | 合格 | / | 广西壮族自治区产品质量检验研究院
118 | 南宁市好又来筷子包装厂 | 南宁市 | 好又来一次性竹筷 | / | 18双/包 24cm×1.4cm | 2020-09-03 | 合格 | / | 广西壮族自治区产品质量检验研究院
119 | 南宁市好又来筷子包装厂 | 南宁市 | 好又来一次性竹筷 | / | 18双/包 24cm×1.4cm | 2020-09-03 | 合格 | / | 广西壮族自治区产品质量检验研究院
120 | 广西南宁鸿之发商贸有限公司 | 南宁市 | 桂鸿发一次性竹筷 | 福筷来 | / | 2020-07-01 | 合格 | / | 广西壮族自治区产品质量检验研究院
121 | 广西南宁鸿之发商贸有限公司 | 南宁市 | 桂鸿发一次性竹筷 | 桂鸿发 | 18双/包 | 2020-05-20 | 合格 | / | 广西壮族自治区产品质量检验研究院
122 | 南宁市康洁竹筷子包装加工部 | 南宁市 | 康洁一次性竹筷 | / | 24cm | 2020-09-08 | 合格 | / | 广西壮族自治区产品质量检验研究院
123 | 南宁市康洁竹筷子包装加工部 | 南宁市 | 康洁一次性竹筷 | / | 24cm | 2020-09-09 | 合格 | / | 广西壮族自治区产品质量检验研究院
124 | 广西南宁锋味包装有限公司 | 南宁市 | 竹筷 | 广锋味+图形商标 | / | 2020-08-31 | 合格 | / | 广西壮族自治区产品质量检验研究院
125 | 广西南宁锋味包装有限公司 | 南宁市 | 精品竹筷 | / | / | 2020-09-05 | 合格 | / | 广西壮族自治区产品质量检验研究院
126 | 南宁市跃康一次性筷子包装厂 | 南宁市 | 一次性竹筷 | / | 24cm | 2020-08-18 | 合格 | / | 广西壮族自治区产品质量检验研究院
127 | 南宁市曲立国一次性筷子包装经营部 | 南宁市 | 君国宇一次性竹筷 | / | / | 2020-08-20 | 合格 | / | 广西壮族自治区产品质量检验研究院
128 | 南宁美宁包装服务有限公司 | 南宁市 | 一次性竹筷 | 美宁+图形商标 | 20双/包 | 2020-05-15 | 合格 | / | 广西壮族自治区产品质量检验研究院
129 | 南宁美宁包装服务有限公司 | 南宁市 | 美宁竹筷 | 美宁+图形商标 | / | 2020-06-08 | 合格 | / | 广西壮族自治区产品质量检验研究院
130 | 南宁市比尔乡餐饮用品经营部 | 南宁市 | 比尔乡一次性竹筷 | / | 20cm | 2020-08-10 | 合格 | / | 广西壮族自治区产品质量检验研究院
131 | 南宁市比尔乡餐饮用品经营部 | 南宁市 | 比尔乡一次性竹筷 | / | 24cm | 2020-08-10 | 合格 | / | 广西壮族自治区产品质量检验研究院
132 | 南宁市蓝叶竹制品包装厂 | 南宁市 | 一次性竹筷 | / | / | 2020-02-07 | 合格 | / | 广西壮族自治区产品质量检验研究院
133 | 南宁市蓝叶竹制品包装厂 | 南宁市 | 一次性竹筷 | / | / | 2020-09-03 | 合格 | / | 广西壮族自治区产品质量检验研究院
134 | 南宁市盛燕竹筷包装厂 | 南宁市 | 一次性竹筷 | / | 24cm | 2020-08-01 | 合格 | / | 广西壮族自治区产品质量检验研究院
135 | 南宁市盛燕竹筷包装厂 | 南宁市 | 一次性竹筷 | / | 24cm | 2020-03-01 | 合格 | / | 广西壮族自治区产品质量检验研究院
136 | 河池市金城江区运腾筷子包装厂 | 河池市 | 一次性竹筷 | / | （20双×50包）/件 | 2020-09-05 | 合格 | / | 广西壮族自治区产品质量检验研究院
137 | 南宁市全美一次性筷子包装厂 | 南宁市 | 一次性竹筷 | / | 24cm 17双/包 | 2020-09-15 | 合格 | / | 广西壮族自治区产品质量检验研究院

## 流通领域
附件2-2
2020年流通领域 食品相关产品 产品质量广西监督抽查结果汇总表
序号 | 被抽查销售者 | 被抽查销售者区域 | 产品名称 | 标称商标 | 型号规格 | 生产日期 或批号 | 标称生产企业 | 标称生产企业区域 | 抽查结果 | 主要不合格项目 | 承检机构
1 | 桂林市逛街街商贸有限公司 | 桂林市 | #甜加厚航空杯 | / | 100只装 170ml | 2020-04-05 | 南宁市玉龙泡沫制品厂（标称） | 南宁市 | 不合格 | 负重性能 | 广西壮族自治区产品质量检验研究院
2 | 玉林市南城百货有限公司 | 玉林市 | 利兵饮杯（如意杯） | 利兵+图形商标（标称） | 190ml 50只/袋 | 2019-10-20 | 长沙市金兵日用品有限公司（标称） | 浏阳市 | 不合格 | 负重性能 | 广西壮族自治区产品质量检验研究院
3 | 广西海瑞奇隆购物有限责任公司 | 河池市 | 高透塑料杯 | 振兴+图形商标（标称） | 170ml 50只/袋 | 2019-08-23 | 佛山市南海盈丹日用品有限公司（标称） | 佛山市 | 不合格 | 负重性能 | 广西壮族自治区产品质量检验研究院
4 | 广西崇左市国宝超市有限公司 | 崇左市 | 一次性晶莹杯 | / | 140ml/个×50个/袋 | 2020-05-04 | 广州市华升塑料制品有限公司（标称） | 广州市 | 不合格 | 负重性能 | 广西壮族自治区产品质量检验研究院
5 | 广西万客隆贸易有限公司广豪世邦分公司 | 百色市 | 安可馨时尚塑杯 | / | 210ml/个×50只/袋 | 2019-01-02 | 台州市中蓝塑业有限公司 （标称） | 台州市 | 不合格 | 负重性能 | 广西壮族自治区产品质量检验研究院
6 | 广西冠业投资发展有限公司柳州东环分公司 | 柳州市 | 科百佳泡茶胶杯 | 科百佳+图形商标（标称） | 80只装（200ml）/袋 | 2020-01-03 | 广西科桂贸易有限责任公司（标称） | 南宁市 | 不合格 | 负重性能 | 广西壮族自治区产品质量检验研究院
7 | 广西冠业投资发展有限公司柳州东环分公司 | 柳州市 | 友好悦加厚航空杯 | 友好悦+图形商标（标称） | 100只装/袋 | 2020-05-15 | 广西友好智能科技发展有限公司（标称） | 南宁市 | 不合格 | 负重性能 | 广西壮族自治区产品质量检验研究院
8 | 防城港市天天购百货有限公司 | 防城港市 | 1510一次性胶杯 | / | 165ml×50只/条 | 2019-05-20 | 广州丽诺家居用品有限公司（标称） | 广州市 | 不合格 | 负重性能 | 广西壮族自治区产品质量检验研究院
9 | 来宾市新润发商贸有限公司 | 来宾市 | 琪代迷你杯 | 琪代（标称） | 胶杯90ml | 2020-08-14 | 广东骏宝实业有限公司（标称） | 汕头市 | 不合格 | 负重性能 | 广西壮族自治区产品质量检验研究院
10 | 来宾市景程商贸有限责任公司 | 来宾市 | 世容航旅杯 | / | 200ml 50只/袋 | 2018-11-03 | 湖南世容纸塑包装有限公司（标称） | 浏阳市 | 不合格 | 负重性能 | 广西壮族自治区产品质量检验研究院
11 | 南宁市西乡塘区谭建军百货店 | 南宁市 | 一次性水晶杯 | / | / | 2020-03-20 | 南宁市远玥塑料有限公司（标称） | 南宁市 | 不合格 | 负重性能 | 广西壮族自治区产品质量检验研究院
12 | 南宁市西乡塘区谭建军百货店 | 南宁市 | 水晶杯 | 玉冠+图形商标（标称） | / | 2019-05-07 | 玉林市玉冠塑料制品有限公司（标称） | 玉林市 | 不合格 | 负重性能 | 广西壮族自治区产品质量检验研究院
13 | 广西华联综合超市有限公司南宁那洪分公司 | 南宁市 | 利兵饮杯 | 利兵+图形商标（标称） | 190ml 100只/袋 | 2020-03-02 | 长沙市金兵日用品有限公司（标称） | 浏阳市 | 不合格 | 负重性能 | 广西壮族自治区产品质量检验研究院
14 | 南宁市人人乐商业有限公司华成都市购物广场 | 南宁市 | 航空饮杯·畅饮型 | / | 50只/袋 | 2019-07-01 | 永宁县康悦纸塑制品有限公司（标称） | 银川市 | 不合格 | 负重性能 | 广西壮族自治区产品质量检验研究院
15 | 南宁市白沙南城百货有限公司碧翠园分店 | 南宁市 | 休闲塑杯 | / | 210ml 50只装 | 2020-06-01 | 台州市中蓝纸塑业有限公司（标称） | 台州市 | 不合格 | 负重性能 | 广西壮族自治区产品质量检验研究院
16 | 广西北海市发到家商贸有限责任公司 | 北海市 | 180型航空杯 | / | 180型 货号：ML-8031 数量：100个 | 2020-03-25 | 制造商：玉林市玉冠塑料制品有限公司（标称） | 玉林市 | 不合格 | 负重性能 | 广西壮族自治区产品质量检验研究院
17 | 广西北海市发到家商贸有限责任公司 | 北海市 | 航空杯 | / | 180ml×50只装 货号：3G5720 | 2020-07-16 | 龙门县粤飞家庭用品有限公司（被委托方）（标称） | 惠州市 | 不合格 | 负重性能 | 广西壮族自治区产品质量检验研究院
18 | 广西平果县中兴恒联投资有限公司 | 百色市 | 休闲塑杯 | / | 210ml 50只/袋 | 2020-06-01 | 台州市云娜家居用品有限公司（标称） | 台州市 | 不合格 | 负重性能 | 广西壮族自治区产品质量检验研究院
19 | 南宁市新西洋商业有限责任公司都安购物中心 | 河池市 | 安可馨时尚塑杯 | / | 210ml×50个/包 AKX-5201 | 2020-01-02 | 台州市中蓝塑业有限公司（标称） | 台州市 | 不合格 | 负重性能 | 广西壮族自治区产品质量检验研究院
20 | 广西冠业投资发展有限公司玉林万达广场店 | 玉林市 | 170泡茶杯 | / | 165ml 100只/包 | 2020-03-09 | 广州翔福欧塑料制品有限公司（授权生产商）（标称） | 广州市 | 不合格 | 负重性能 | 广西壮族自治区产品质量检验研究院
21 | 北海和安贸易有限责任公司广东南路和安店 | 北海市 | 航空杯 | 巧巧+图形商标（标称） | 180ml/50只装 | 2019-05-26 | 广州市潮华塑料制品有限公司（标称） | 广州市 | 不合格 | 负重性能 | 广西壮族自治区产品质量检验研究院
22 | 北海和安贸易有限责任公司广东南路和安店 | 北海市 | 航空杯 | / | 180ml/50只 | 2019-08-29 | 广州翔福欧塑料制品有限公司（标称） | 广州市 | 不合格 | 负重性能 | 广西壮族自治区产品质量检验研究院
23 | 防城港市福德龙商贸有限责任公司 | 防城港市 | 安可馨时尚塑杯 | / | 210ml/只 50只/袋 | 2019-02-20 | 台州市中蓝塑业有限公司（标称） | 台州市 | 不合格 | 负重性能 | 广西壮族自治区产品质量检验研究院
24 | 防城港市福德龙商贸有限责任公司 | 防城港市 | 休闲杯 | 卡妮莎+图形商标（标称） | 155ml/100只装/袋 | 2019-07-29 | 广州市潮华塑料制品有限公司（标称） | 广州市 | 不合格 | 负重性能 | 广西壮族自治区产品质量检验研究院
25 | 贵港市港北区建霖塑料制品店 | 贵港市 | 航空杯 | 品丽+图形商标（标称） | 50个/袋 | 2019-11-18 | 南宁市欧亚辉源餐饮用品有限公司（标称） | 南宁市 | 不合格 | 负重性能 | 广西壮族自治区产品质量检验研究院
26 | 广西华联综合超市有限公司南宁第三分公司 | 南宁市 | 清影卫生筷子（一次性筷子） | / | 50双/袋 | 2019-12-04 | 南宁市清影日用品有限公司（标称） | 南宁市 | 合格 | / | 广西壮族自治区产品质量检验研究院
27 | 广西华联综合超市有限公司南宁大学路分公司 | 南宁市 | 竹卫生筷（一次性筷子） | / | 30双/袋 | 2019-09-16 | 浙江双枪竹木有限公司（标称） | 丽水市 | 合格 | / | 广西壮族自治区产品质量检验研究院
28 | 兴业县多彩超市 | 玉林市 | 彩条弯管 | 清清美+图形商标（标称） | QM/6025 | 2018-07-06 | 福建新铭日用品有限公司（标称） | 莆田市 | 合格 | / | 广西壮族自治区产品质量检验研究院
29 | 兴业县多彩超市 | 玉林市 | 渴乐（畅饮杯精装） | 玉冠+图形商标（标称） | 36只 | 2019-02-13 | 玉林市玉冠塑料制品有限公司（标称） | 玉林市 | 合格 | / | 广西壮族自治区产品质量检验研究院
30 | 贵港市港北区建霖塑料制品店 | 贵港市 | 欢聚碗 | / | 350ml/个 20个/袋 | 2019-12-23 | 化州市鸿安塑业有限公司（标称） | 化州市 | 合格 | / | 广西壮族自治区产品质量检验研究院
31 | 贺州市平桂区黄田华晨生活超市 | 贺州市 | 休闲杯 | 康大帅+图形商标（标称） | 185ml 100只装/包 | 2020-04-09 | 泉州市宏昌塑料制品有限公司（标称） | 泉州市 | 合格 | / | 广西壮族自治区产品质量检验研究院
32 | 钦州市钦北区银佳超市 | 钦州市 | 康洁诺超炫饮杯 | / | 210ml×50个/包 | 2018-12-08 | 长沙市惠宜日用品有限公司（标称） | 长沙市 | 合格 | / | 广西壮族自治区产品质量检验研究院
33 | 来宾市景程商贸有限责任公司 | 来宾市 | 万容精品杯（BY1004） | 万容（标称） | 230ml/50只 | 2018-04-25 | 惠州市新宝骏塑料五金制品有限公司（标称） | 惠州市 | 合格 | / | 广西壮族自治区产品质量检验研究院
34 | 南宁市西乡塘区谭建军百货店 | 南宁市 | 富贵碗 | / | / | 2020-03-11 | 南宁市丁丁塑胶有限公司（标称） | 南宁市 | 合格 | / | 广西壮族自治区产品质量检验研究院
35 | 南宁市西乡塘区谭建军百货店 | 南宁市 | 时尚弯头吸管 | / | （Ф5×190）mm | 2020-03-17 | 黄岩永宁饮料吸管厂（标称） | 台州市 | 合格 | / | 广西壮族自治区产品质量检验研究院
36 | 南宁市西乡塘区谭建军百货店 | 南宁市 | 独立装吸管 | / | Φ6mm×197mm | 2019-11-10 | 浙江俊发日用品有限公司（标称） | 金华市 | 合格 | / | 广西壮族自治区产品质量检验研究院
37 | 南宁市西乡塘区谭建军百货店 | 南宁市 | 吸管 | 新鲜生活（标称） | 190mm×Φ5mm×50支 | 2020-05-02 | 台州市路桥金金塑料厂（标称） | 台州市 | 合格 | / | 广西壮族自治区产品质量检验研究院
38 | 南宁市西乡塘区谭建军百货店 | 南宁市 | 阿姿玛透明胶碗 | 阿姿玛（标称） | 360ml | 2019-04-06 | 新源（福建）塑胶有限公司（标称） | 南安市 | 合格 | / | 广西壮族自治区产品质量检验研究院
39 | 南宁市西乡塘区谭建军百货店 | 南宁市 | 艺术吸管 | 欣帆™+图形商标（标称） | （5×210）mm | 2020-04-15 | 金华市俊发日用品有限公司（标称） | 金华市 | 合格 | / | 广西壮族自治区产品质量检验研究院
40 | 南宁市西乡塘区谭建军百货店 | 南宁市 | 弯头吸管 | 欣帆™+图形商标（标称） | 210mm | 2019-07-02 | 金华市俊发日用品有限公司（标称） | 金华市 | 合格 | / | 广西壮族自治区产品质量检验研究院
41 | 广西华联综合超市有限公司南宁那洪分公司 | 南宁市 | BHG home加厚圆胶杯 | / | 250ml 50只/袋 | 2020-03-16 | 湖南省维克奇纸塑包装有限公司（标称） | 长沙市 | 合格 | / | 广西壮族自治区产品质量检验研究院
42 | 广西华联综合超市有限公司南宁那洪分公司 | 南宁市 | 一次性航空水晶杯 | 佳胜雅（标称） | 30ml 50只/包 | 2020-03-08 | 厦门市佳胜雅工贸有限公司（标称） | 厦门市 | 合格 | / | 广西壮族自治区产品质量检验研究院
43 | 南宁市人人乐商业有限公司华成都市购物广场 | 南宁市 | 吉祥汤碗 | / | 20只/袋 | 2020-03-02 | 浙江红达塑业股份有限公司（标称） | 台州市 | 合格 | / | 广西壮族自治区产品质量检验研究院
44 | 南宁市人人乐商业有限公司华成都市购物广场 | 南宁市 | 卷边亲亲杯 | 美丽雅+图形商标（标称） | 100只/袋 | 2019-04-01 | 四川鸿昌塑胶工业有限公司（标称） | 成都市 | 合格 | / | 广西壮族自治区产品质量检验研究院
45 | 南宁市人人乐商业有限公司华成都市购物广场 | 南宁市 | 航空饮杯·时尚型 | / | 170ml/只 50只/袋 | 2020-05-09 | 永宁县康悦纸塑制品有限公司（标称） | 银川市 | 合格 | / | 广西壮族自治区产品质量检验研究院
46 | 广西北海市发到家商贸有限责任公司 | 北海市 | 美仑家白色弯管 | / | 长度210mm 直径5mm 100支/袋 | 2020-01-07 | 开平市联益塑料制品有限公司（标称制造商） | 江门市 | 合格 | / | 广西壮族自治区产品质量检验研究院
47 | 北海市海城区少华酒店用品商行 | 北海市 | 牛一饮杯 | 三通+图文商标（标称） | 200ml 50个/包 | 2020-04-02 | 佛山市南海区翰康塑料制品厂（标称） | 佛山市 | 合格 | / | 广西壮族自治区产品质量检验研究院
48 | 防城港永旺天和商贸有限公司 | 防城港市 | 一次性航空杯 | 顶之选（标称） | 190ml/只 | 2020-06-02 | 东莞市道滘德康塑料制品厂（标称） | 东莞市 | 合格 | / | 广西壮族自治区产品质量检验研究院
49 | 防城港永旺天和商贸有限公司 | 防城港市 | 一次性碗 | 金榕（标称） | 360ml/个 | 2020-03-01 | 广东省佛山市南海区翰康塑料制品厂（标称） | 佛山市 | 合格 | / | 广西壮族自治区产品质量检验研究院
50 | 防城港市港口区兄弟万家福超市一分店 | 防城港市 | 一次性塑料杯 | 玉冠（标称） | 220ml/个 | 2020-02-10 | 玉林市玉冠塑料制品有限公司（标称） | 玉林市 | 合格 | / | 广西壮族自治区产品质量检验研究院
51 | 防城港市港口区兄弟万家福超市一分店 | 防城港市 | 一次性塑料碗 | 芳草地（标称） | 600ml/个 | 2020-03-12 | 邵武市万家美家居用品制造有限公司（标称） | 邵武市 | 合格 | / | 广西壮族自治区产品质量检验研究院
52 | 广西平果县中兴恒联投资有限公司 | 百色市 | 酷爽饮杯 | 利兵（标称） | 190ml 50只/包 | 2020-07-20 | 长沙市金兵日用品有限公司（标称） | 浏阳市 | 合格 | / | 广西壮族自治区产品质量检验研究院
53 | 南宁市新西洋商业有限责任公司都安购物中心 | 河池市 | 科百佳水晶胶碗 | / | 360ml×15个/包 KBJ-1446 | 2020-05-19 | 南宁市明康包装有限公司（标称） | 南宁市 | 合格 | / | 广西壮族自治区产品质量检验研究院
54 | 广西冠业投资发展有限公司桂林万达店 | 桂林市 | 平口型PE保鲜袋 | 鑫峰（标称） | （30×40）cm 200个 | 2020-04-02 | 江门市鑫峰发展有限公司（标称） | 江门市 | 合格 | / | 广西壮族自治区产品质量检验研究院
55 | 广西冠业投资发展有限公司桂林万达店 | 桂林市 | 食品保鲜膜 | 一帆（标称） | （30×70）cm 70m装 | 2020-07-05 | 浙江一帆日用品有限公司（标称） | 义乌市 | 合格 | / | 广西壮族自治区产品质量检验研究院
56 | 广西冠业投资发展有限公司玉林万达广场店 | 玉林市 | 一次性塑杯 | / | 210ml/只 50只/包 | 2020-05-02 | 浙江红达塑业股份有限公司（被授权生产商）（标称） | 台州市 | 合格 | / | 广西壮族自治区产品质量检验研究院
57 | 玉林市南城百货有限公司 | 玉林市 | 竹卫生筷 | / | （200×5.5）mm | 2020-03-21 | 浙江双枪竹木有限公司（标称） | 丽水市 | 合格 | / | 广西壮族自治区产品质量检验研究院
58 | 玉林市南城百货有限公司 | 玉林市 | 一次性天然竹筷 | 利兵+图形商标（标称） | 30双/袋 | 2020-03-01 | 长沙市金兵日用品有限公司（标称） | 浏阳市 | 合格 | / | 广西壮族自治区产品质量检验研究院
59 | 桂林市逛街街商贸有限公司 | 桂林市 | 一次性竹筷 | / | 约30双装 | 2020-04-10 | 灵川兴荣竹木纸塑制品厂（标称） | 桂林市 | 合格 | / | 广西壮族自治区产品质量检验研究院
60 | 富川瑶族自治县惠方佳食品店 | 贺州市 | 一次性圆竹筷-22对装 | 鑫雅（标称） | 22对/包 | 2020-05-20 | 蓝山县鑫旺竹业有限公司（标称） | 永州市 | 合格 | / | 广西壮族自治区产品质量检验研究院
61 | 北海大润发商业有限公司 | 北海市 | 年年有鱼（原生竹筷） | 唐宗筷+图形商标（标称） | 10双/包 | 2020-03-20 | 漳州唐宗家居用品有限公司（标称） | 漳州市 | 合格 | / | 广西壮族自治区产品质量检验研究院
62 | 广西海瑞奇隆购物有限责任公司 | 河池市 | 一次性圆竹筷 | / | 长200mm 30双/袋 | 2020-05-23 | 浙江卓艺家居用品有限公司（标称） | 台州市 | 合格 | / | 广西壮族自治区产品质量检验研究院
63 | 贵港汇上佳投资有限公司 | 贵港市 | 竹卫生筷 | / | 200×5mm 30双/袋 | 2020-07-26 | 浙江双枪竹木有限公司（标称） | 丽水市 | 合格 | / | 广西壮族自治区产品质量检验研究院
64 | 梧州市蓝天南城百货有限公司 | 梧州市 | 许大姐一次性筷子30双装 | / | 30双/袋 | 2019-12-08 | 广西南宁许大姐贸易有限责任公司（标称） | 南宁市 | 合格 | / | 广西壮族自治区产品质量检验研究院
65 | 梧州市蓝天南城百货有限公司 | 梧州市 | 卫生竹筷 | 品思+图形商标（标称） | （24×28）双/袋 | 2020-03-15 | 南宁美宁包装服务有限公司（标称） | 南宁市 | 合格 | / | 广西壮族自治区产品质量检验研究院
66 | 广西崇左市国宝超市有限公司 | 崇左市 | 竹筷 | 五只小猪+图形商标（标称） | 30双/袋 | 2019-12-01 | 台州黄岩五只小猪日用品有限公司（标称） | 台州市 | 合格 | / | 广西壮族自治区产品质量检验研究院
67 | 广西万客隆贸易有限公司广豪世邦分公司 | 百色市 | 榕湖一次性天然竹筷 | 榕湖+图形商标（标称） | 50双/袋 | 2020-02-29 | 南宁市锋味竹业包装公司（标称） | 南宁市 | 合格 | / | 广西壮族自治区产品质量检验研究院
68 | 广西冠业投资发展有限公司柳州东环分公司 | 柳州市 | 清影卫生筷子 | / | 50双装/袋 | 2019-12-04 | 南宁市清影日用品有限公司（标称） | 南宁市 | 合格 | / | 广西壮族自治区产品质量检验研究院
69 | 广西冠业投资发展有限公司柳州东环分公司 | 柳州市 | 惠优选 一次性筷子30支装 | / | 约30双装/袋 | 2020-04-10 | 广西南宁许大姐贸易有限责任公司（标称） | 南宁市 | 合格 | / | 广西壮族自治区产品质量检验研究院
70 | 钦州市钦北区银佳超市 | 钦州市 | 一次性完封装竹筷（天削筷） | / | 20双/袋 | 2020-03-06 | 浙江悦巢家居用品有限公司（标称） | 台州市 | 合格 | / | 广西壮族自治区产品质量检验研究院
71 | 防城港市天天购百货有限公司 | 防城港市 | 粤飞龙一次性卫生竹筷 | / | 50双/袋 | 2020-06-26 | 广东省龙门县粤飞龙家庭用品有限公司（标称） | 惠州市 | 合格 | / | 广西壮族自治区产品质量检验研究院
72 | 来宾市新润发商贸有限公司 | 来宾市 | 竹卫生筷 | / | 200mm（长） | 2020-01-06 | 浙江双枪竹木有限公司（标称） | 丽水市 | 合格 | / | 广西壮族自治区产品质量检验研究院
73 | 广西华联综合超市有限公司南宁那洪分公司 | 南宁市 | 卫生竹筷 | 品思+图形商标（标称） | 24×28双 | 2020-05-27 | 南宁美宁包装服务有限公司（标称） | 南宁市 | 合格 | / | 广西壮族自治区产品质量检验研究院