## 公告送达汇总表
附件：
河北省产品质量监督抽查产品公告送达汇总表
一、建筑用绝缘电工套管
序号 | 行政区划 |  | 样品名称 | 标称 商标 | 规格型号 | 受检（样品采集）单位 | 标称生产单位 | 判定 结果 | 不合格项目
| 市 | 县区
1 | 保定市 | 涞源县 | PVC绝缘阻燃电工套管 | / | PVC-GY315-16 | 涞源县亿品五金建材商店 | 河北乾鑫塑料制品有限公司 | 不合格 | 抗压性能
2 | 保定市 | 涞源县 | 建筑用阻燃绝缘电工套管 | / | PVC-GY415-20型 | 涞源县兴基五金建材批发部 | 廊坊申鹏塑业有限公司 | 不合格 | 抗压性能
二、电线电缆
序号 | 行政区划 |  | 样品名称 | 标称 商标 | 规格型号 | 受检（样品采集）单位 | 标称生产单位 | 判定 结果 | 不合格项目
| 市 | 县区
3 | 承德市 | 宽城满族自治县 | 聚氯乙烯绝缘聚氯乙烯护套软电缆 | 顺通线缆 | 防水线 2×2.5mm² | 刘学丽（宽城占彪五金经销处） | 任丘市顺通线缆有限公司 | 不合格 | 导体电阻(20℃)
4 | 承德市 | 兴隆县 | 聚氯乙烯绝缘护套 | 朝阳昆仑 | RVV 2×2.5mm² 300/500V | 许长有（兴隆县六道河长有建材商店） | 北京昆仑城电线电缆有限公司 | 不合格 | 导体电阻（20℃）
5 | 邯郸市 | 馆陶县 | 聚氯乙烯绝缘无护套阻燃电线电缆 | 图形商标 | ZR-BV 2×2.5mm² 450/750V | 睢英朝（馆陶博鑫五金电料建材店） | 广东拳王电线电缆有限公司 | 不合格 | 导体电阻（20℃）、绝缘老化前抗张强度-中间值、绝缘老化后抗张强度-中间值
三、家用电器
序号 | 行政区划 |  | 样品名称 | 标称 商标 | 规格型号 | 受检（样品采集）单位 | 标称生产单位 | 判定 结果 | 不合格项目
| 市 | 县区
6 | 衡水市 | 故城县 | 电吹风 | 理想者 | 1200 220V～ 50Hz 1250W | 故城县广交昌明购物中心 | 揭阳市晨熙科技有限公司 | 不合格 | 连续骚扰电压、骚扰功率
四、塑料管材及管件
序号 | 行政区划 |  | 样品名称 | 标称 商标 | 规格型号 | 受检（样品采集）单位 | 标称生产单位 | 判定 结果 | 不合格项目
| 市 | 县区
7 | 唐山市 | 丰南区 | PP-R双色管 | ZUOPA卓派 | S3.2 dn20×en2.8(mm) | 唐山市丰南区丰南镇长旺建材店 | 武汉智创卓派管道科技有限公司 | 不合格 | 规格尺寸-平均外径、熔融温度
8 | 唐山市 | 路南区 | PP-R热水管 | / | PP-R S3.2 PN2.0MPa DN20×2.8 | 唐山市路南金丰水暖经销处 | 河北神通塑业有限公司 | 不合格 | 熔融温度、氧化诱导时间
五、床上用品
序号 | 行政区划 |  | 样品名称 | 标称 商标 | 规格型号 | 受检（样品采集）单位 | 标称生产单位 | 判定 结果 | 不合格项目
| 市 | 县区
9 | 沧州市 | 运河区 | 单人加厚原棉大豆纤维冬被 | / | 1.5×2.0m | 运河区城发家超市便利店 | 新华区念奴娇针纺织品加工部 | 不合格 | 产品使用说明、纤维含量、断裂强力
10 | 承德市 | 双桥区 | 60S天丝润肤夏被 |  | 200*230cm | 双桥区赵姐乾源商场 | 上海赛诺家用纺织品有限公司 | 不合格 | 产品使用说明、纤维含量
11 | 廊坊市 | 安次区 | 棉花被150×200㎝ | / | 150×200㎝;填充量:1300g | 河北永辉超市有限公司廊坊分公司 | 江苏云可梦科技发展有限公司/南通卓力纺织品有限公司 | 不合格 | 断裂强力(面料纬向)
12 | 张家口市 | 桥东区 | 棉花被 | 千芸朵 | 150*200cm | 河北永辉超市有限公司新五一广场分公司 | 南通卓力纺织品有限公司 | 不合格 | 断裂强力