## Sheet1
产品质量专项监督抽检不合格产品信息
序号 | 任务来源/项目名称 | 报告编号/样品编号 | 产品名称 | 被抽样单位名称 | 商标 | 规格型号 | 抽样数量 | 单位 | 生产日期/批号/购进日期 | 分类 | 被抽样单位所在县市 | 被抽样单位地址 | 标称生产企业名称 | 检验依据 | 综合判定 | 不合格项目标准指标及实测指标（以逗号分隔） | 备注 | 公告号 | 公告日期
1 | 产品质量专项监督抽检 | KW202409707 | 给水用聚乙烯PE(100)管材 | 恩施胜悦商贸有限公司 | 亿家康 | dn40×3.7㎜ PN1.6MPa SDR11 | 16段x1米x2 | 米 | 2022.09.25 | 塑料管材及管件 | 恩施市 | 湖北省恩施市舞阳坝街道窑湾村翁家湾组8号 | 武汉唯康管业有限公司 | GB/T 13663.2-2018 | 不合格 | 平均外径（mm）应满足40.0～40.4，实测40.5 |  | 2024年第4期 | 2024-12-25
2 | 产品质量专项监督抽检 | KW202409708 | 给水用聚乙烯PE(100)管材 | 恩施胜悦商贸有限公司 | 亿家康 | dn20×2.3㎜ PN1.6MPa SDR11 | 16段x1米x2 | 米 | 2022.09.05 | 塑料管材及管件 | 恩施市 | 湖北省恩施市舞阳坝街道窑湾村翁家湾组8号 | 武汉唯康管业有限公司 | GB/T 13663.2-2018 | 不合格 | 任意一点壁厚公差（mm）应满足0～+0.4，实测-0.1 / +0.1。 |  | 2024年第4期 | 2024-12-25
3 | 产品质量专项监督抽检 | KW202409721 | PE100全新料给水管 | 来凤县顾地管业经营部 | 鑫慧和美牌 | DN25×2.3 SDR11 | 16段x1米x2 | 米 | 2024.04.01 | 塑料管材及管件 | 来凤县 | 来凤县翔凤镇凤翔大道2号 | 湖北鑫慧管业有限公司 | GB/T 13663.2-2018 | 不合格 | 灰分（%）应≤0.1，实测0.4 |  | 2024年第4期 | 2024-12-25
4 | 产品质量专项监督抽检 | KW202409724 | PE100水管 | 来凤县日丰卫浴销售店 | / | dn20 SDR11 1.6MPa | 16段x1米x2 | 米 | 2022.10.07 | 塑料管材及管件 | 来凤县 | 来凤县翔凤镇东和平路31号 | 杭州久阳塑胶管业有限公司 | GB/T 13663.2-2018 | 不合格 | 平均外径（mm）应满足20.0～20.3，实测20.5；灰分（%）应≤0.1，实测0.2。 | 复检不合格 | 2024年第4期 | 2024-12-25
5 | 产品质量专项监督抽检 | KW202409732 | HDPE双壁波纹管 | 恩施州八方来财商贸有限公司 | 瑞通 | DN/ID200 | 3段×1米×2 | 米 | 2024.06 | 塑料管材及管件 | 咸丰县 | 湖北省恩施土家族自治州咸丰县高乐山镇小模村9组 | 湖北瑞通新型建材有限公司 | GB/T 19472.1-2019 | 不合格 | 最小内层壁厚应≥1.1mm，实测0.6mm；最小外层壁厚应≥0.9 mm，实测0.7mm；密度应≤1180kg/m³，实测外壁：1462；内壁：1529；环刚度应≥8KN/㎡，实测4.5KN/㎡；环柔性应管材无破裂，两壁无脱开，内壁无反向弯曲，实测管材破裂；氧化诱导时间（200℃）应≥20min，实测内壁：16.3；外壁：4.88。 |  | 2024年第4期 | 2024-12-25
6 | 产品质量专项监督抽检 | KW202409733 | HDPE100健康环保饮用给水管 | 恩施州八方来财商贸有限公司 | 诚路 | dn20×1.6MPa | 16段x1米x2 | 米 | 2024.05.08 | 塑料管材及管件 | 咸丰县 | 湖北省恩施土家族自治州咸丰县高乐山镇小模村9组 | 湖南诚路管业科技有限公司 | GB/T 13663.2-2018 | 不合格 | 任意一点壁厚公差应在0～+0.4mm范围内，实测-0.1 / +0.1mm；灰分应≤0.1%，实测0.5%；静液压强度（20℃，100h）应无破坏，无渗漏，实测1、50.8h后破裂；2、59.1h后破裂；3、57.9h破裂 |  | 2024年第4期 | 2024-12-25
7 | 产品质量专项监督抽检 | KW202410063 | 8级 PE双壁波纹管 | 刘燕平（建始县红岩镇蒿坝村一组） | / | 直径 200 6米/根 | 3米×2 | 米 | 2024.05.07 | 塑料管材及管件 | 建始县 | 建始县红岩镇蒿坝村一组 | 湖北坤塑管业有限公司 | GB/T 19472.1-2019 | 不合格 | 密度（kg/m3）应≤1180，实测外:1470;内:1387，氧化诱导时间(200°C)（min）应≥20，实测内:6.52 ;外16.6 |  | 2024年第4期 | 2024-12-25
8 | 产品质量专项监督抽检 | KW202410064 | Ⅲ型聚丙烯管材PP-R双层管 | 建始县红岩镇四季红瓦业（邹伦锋） | 扬子 | S2.5 dn20×3.4 PN2.5 | 16米×2 | 米 | 2023.06.22 | 塑料管材及管件 | 建始县 | 建始县红岩镇蒿坝村五组 | 中国扬子集团扬子管业有限公司 | GB/T 18742.2-2017 | 不合格 | 灰分（%）应≤1.5，实测1.6，氧化诱导时间(200°C)（min）应≥20，实测16.8 / 17.6 |  | 2024年第4期 | 2024-12-25
9 | 产品质量专项监督抽检 | KW202410070 | HDPE给水管 | 冯国周（巴东县溪丘湾乡溪丘湾集镇） | / | DN20 PN 1.6MPa | 16米×2 | 米 | 2023.06 | 塑料管材及管件 | 巴东县 | 巴东县溪丘湾乡溪丘湾集镇 | 宜昌天长塑业 | GB/T 13663.2-2018 | 不合格 | 任意一点壁厚公差（mm）应满足0~+0.4，实测-0.2 / 0，灰分（%）应≤0.1，实测0.9 |  | 2024年第4期 | 2024-12-25
10 | 产品质量专项监督抽检 | KW202410071 | 全新料高压100级PE管 | 冯国周（巴东县溪丘湾乡溪丘湾集镇） | / | DN20×2.5㎜ 2.0MPa | 16米×2 | 米 | 2024.04.13 | 塑料管材及管件 | 巴东县 | 巴东县溪丘湾乡溪丘湾集镇 | 宜昌吕巍塑料制品厂 | GB/T 13663.2-2018 | 不合格 | 灰分（%）应≤0.1，实测0.3 |  | 2024年第4期 | 2024-12-25
11 | 产品质量专项监督抽检 | KW202410072 | 建筑用硬矩榘氯乙烯（PVC-U）排水管 | 谭武魁（湖北省巴东县溪丘湾乡平阳坝村二组222号） | 康娟管业 | dn110×en3.2 | 8米×2 | 米 | 2023.12.22 | 塑料管材及管件 | 巴东县 | 湖北省巴东县溪丘湾乡平阳坝村二组222号 | 湖北康娟建材股份有限公司 | GB/T 5836.1-2018 | 不合格 | 密度（kg/m3）应1350~1550，实测2013，拉伸屈服应力（MPa）应≥40.0，实测17.4，断裂伸长率（%）≥80,实测2 |  | 2024年第4期 | 2024-12-25
12 | 产品质量专项监督抽检 | KW202410073 | PVC-U排水管 | 谭武魁（湖北省巴东县溪丘湾乡平阳坝村二组222号） | 康娟管业 | DN75×2.3 | 8米×2 | 米 | 2023.03.17 | 塑料管材及管件 | 巴东县 | 湖北省巴东县溪丘湾乡平阳坝村二组222号 | 湖北康娟新型建材科技有限公司 | GB/T 5836.1-2018 | 不合格 | 密度（kg/m3）应1350~1550，实测1867 |  | 2024年第4期 | 2024-12-25
13 | 产品质量专项监督抽检 | KW202410074 | 给水管 | 巴东县红太阳建材（尹明兰） | 星川管业 | PE100 dn25×en2.3㎜ SDR11 PN1.6MPa | 16米×2 | 米 | 2023.12.09 | 塑料管材及管件 | 巴东县 | 东瀼口镇雷家坪加油站斜对面 | 山东星川管业有限公司 | GB/T 13663.2-2018 | 不合格 | 灰分（%）应≤0.1，实测0.9 |  | 2024年第4期 | 2024-12-25
14 | 产品质量专项监督抽检 | KW202410076 | PE100给水管 | 马天林（巴东县东瀼口镇雷家坪村三组8号） | 得天独厚 | DN25×2.3 SDR11 PN1.6MPa | 16米×2 | 米 | 2023.07.25 | 塑料管材及管件 | 巴东县 | 巴东县东瀼口镇雷家坪 村三组8号 | 山东独厚管业有限公司 | GB/T 13663.2-2018 | 不合格 | 任意一点壁厚公差（mm）应在0～+0.4范围内，实测-0.2 / -0.1；灰分应（%）≤0.1，实测0.4 |  | 2024年第4期 | 2024-12-25
15 | 产品质量专项监督抽检 | KW202410077 | HDPE给水管 | 向波（巴东县官渡口镇五里堆社区光明大道14号） | / | DN25 | 16米×2 | 米 | 2023.06 | 塑料管材及管件 | 巴东县 | 巴东县官渡口镇五里堆社 区光明大道14号 | 宜昌天长塑业 | GB/T 13663.2-2018 | 不合格 | 灰分应（%）≤0.1，实测0.6 |  | 2024年第4期 | 2024-12-25
16 | 产品质量专项监督抽检 | KW202410788 | 硬聚氯乙烯（PVC-U）排水管 | 利川市伟宏建材门市部（李洪） | 引通 | dn75×en2.3 | 16段×1米×2 | 米 | 2024.04.13 | 塑料管材及管件 | 利川市 | 恩施土家族苗族自治州利川市东城街道办事处马桥社区一组南环大道33号 | 湖北珍塑管道科技有限公司 | Q/HBZS001-2023 | 不合格 | 壁厚允许偏差（mm）应满足0~+0.40，实测-0.15 |  | 2024年第4期 | 2024-12-25
17 | 产品质量专项监督抽检 | KW202410792 | HDPE100给水管 | 刘慧玲（宣恩县珠山镇莲花坝村2号-18号） | 全兴通 | dn25 SDR11 PN-1.6MPa | 16段×1米×2 | 米 | 2022.11.12 | 塑料管材及管件 | 宣恩县 | 宣恩县珠山镇莲花坝村2号-18号 | 湖北全兴通管业有限公司 | GB/T 13663.2-2018 | 不合格 | 任意一点壁厚公差（mm）应在0～+0.4范围内，实测-0.2 / +0.1；灰分应（%）≤0.1，实测1.2 |  | 2024年第4期 | 2024-12-25
18 | 产品质量专项监督抽检 | KW202410796 | PVC-U排水管道 | 鹤峰县闽锦五金销售部（戴雄婴） | 夷塑 | dn75㎜×2.3 | 16段×1米×2 | 米 | 2024.06.24 | 塑料管材及管件 | 鹤峰县 | 鹤峰县容美镇容美村四组152号 | 宜都市金伦塑胶厂 | GB/T 5836.1-2018 | 不合格 | 壁厚允许偏差（mm）应满足0~+0.40，实测-0.2，密度（kg/m3）应满足1350~1550，实测2076，拉伸屈服应力（MPa）应≥40.0，实测14.2，断裂伸长率（%）应≥80，实测2 |  | 2024年第4期 | 2024-12-25
19 | 产品质量专项监督抽检 | KW202410797 | PVC-U排水管道 | 鹤峰县闽锦五金销售部（戴雄婴） | 夷塑 | dn50㎜×2.0 | 16段×1米×2 | 米 | 2024.06.18 | 塑料管材及管件 | 鹤峰县 | 鹤峰县容美镇容美村四组152号 | 宜都市金伦塑胶厂 | GB/T 5836.1-2018 | 不合格 | 密度（kg/m3）应满足1350~1550，实测2065，拉伸屈服应力（MPa）应≥40.0，实测11.0，断裂伸长率（%）应≥80，实测2 |  | 2024年第4期 | 2024-12-25
20 | 产品质量专项监督抽检 | KW202410798 | 给水用聚乙烯（PE）管材 | 鹤峰语一建筑材料有限公司（刘兴松） | 辰亚 | PE100 dn20×en2.3㎜ SDR11 PN1.6MPa | 16段×1米×2 | 米 | 2022.04.11 | 塑料管材及管件 | 鹤峰县 | 湖北省鹤峰县容美镇满山红大道671号 | 湖北晨亚管业股份有限公司 | GB/T 13663.2-2018 | 不合格 | 任意一点壁厚公差（mm）应在0～+0.4范围内，实测-0.2 / 0；灰分应（%）≤0.1，实测0.6 | 复检不合格 | 2024年第4期 | 2024-12-25
21 | 产品质量专项监督抽检 | KW202410799 | 给水用聚乙烯（PE）管材 | 鹤峰语一建筑材料有限公司（刘兴松） | 辰亚 | PE100 dn25×en2.3㎜ SDR11 PN1.6MPa | 16段×1米×2 | 米 | 2024.01.05 | 塑料管材及管件 | 鹤峰县 | 湖北省鹤峰县容美镇满山红大道671号 | 湖北晨亚管业股份有限公司 | GB/T 13663.2-2018 | 不合格 | 灰分应（%）≤0.1，实测0.4，氧化诱导时间(210°C)（min）≥20，实测1.19 | 备样丢失，不具备复检条件 | 2024年第4期 | 2024-12-25
22 | 产品质量专项监督抽检 | STD-20241030-005S-17 | 瓶装液化石油气调压器 | 宣恩县玉先家电营业部（个体工商户） | 海之蓝+图形商标 | JYT0.6-A9型 | 3 | 个 | 2020/04/11 | 液化石油气调压器 | 宣恩县 | 宣恩县珠山镇建设路86号1栋1号门面 | 余姚湘铭厨具配件厂 | GB35844-2018 | 不合格 | 结构一般要求项目不符合要求，关闭压力（kPa）应≤4.00,实测4.75，最大出口压力上限（kPa）≤3.30，实测4.48，机械强度项目不符合要求 |  | 2024年第4期 | 2024-12-25
23 | 产品质量专项监督抽检 | STD-20241021-801S-1 | 电动自行车 | 恩施市显国摩托车车行 | 新日+图形商标 | TDT8530Z | 1 | 台 | 2024-07-23 | 电动自行车 | 恩施市 | 恩施市巴公路 48 号 | 江苏新日电动车股份有限公司 | GB 17761-2018 | 不合格 | 尺寸限值（鞍座长度）≤350（mm），实测359mm |  | 2024年第4期 | 2024-12-25
24 | 产品质量专项监督抽检 | STD-20241021-801S-2 | 电动自行车 | 恩施市显国摩托车车行 | 新日+图形商标 | TDT8530Z | 1 | 台 | 2024-07-11 | 电动自行车 | 恩施市 | 恩施市巴公路 48 号 | 江苏新日电动车股份有限公司 | GB 17761-2018 | 不合格 | 尺寸限值（鞍座长度）≤350（mm），实测538mm |  | 2024年第4期 | 2024-12-25
25 | 产品质量专项监督抽检 | STD-20241021-801S-3 | 电动自行车 | 恩施市台铃摩托车销售店 | 台铃+图形商标 | TDT6184Z | 1 | 台 | 2024-09-09 | 电动自行车 | 恩施市 | 湖北省恩施市金子坝街道施州大道 405 号 | 台铃电动科技（天津）有限公司 | GB 17761-2018 | 不合格 | 充电器与蓄电池（蓄电池防篡改）项目应符合 GB 17761-2018 第 6.3.4.3 要求，实测蓄电池与电池组盒不匹配 |  | 2024年第4期 | 2024-12-25