## 温州市市场监督管理局关于2023年生产领域儿童用品质量监督抽查
温州市市场监督管理局关于2024年生产领域食品相关产品质量监督抽查结果汇总表
序号 | 生产企业名称 | 产品名称 | 产品详细名称 | 行政区划 | 规格型号 | 生产日期及批号 | 检验结论 | 不合格项目 | 实际检测机构 | 报告编号 | 整改情况
1 | 浙江旭东包装有限公司 | 复合膜袋 | 复合膜袋（南漳炒青150g） | 龙港市 | 248mm+40mm×155mm×100μm | 2024-5-28 | 不合格 | 苯类溶剂残留量 | 温州市质量技术检测科学研究院 | NAHS24060058 | /
2 | 浙江方鼎包装科技有限公司 | 复合膜袋 | 复合膜袋（调味品膜） | 龙港市 | 18cm×5.5丝 | 2024-5-24 | 不合格 | 阻隔性能（氧气） | 温州市质量技术检测科学研究院 | NAHS24060180 | /
3 | 温州方旭印业有限公司 | 复合膜袋 | 复合膜袋（空白袋） | 龙港市 | 300mm×200mm×7丝 内装物质量：400g | 2024-6-2 | 不合格 | 阻隔性能（氧气） | 温州市质量技术检测科学研究院 | NAHS24060141 | /
4 | 瑞安市恒益食品机械有限公司 | 商用电热食品加工设备 | 商用电热食品加工设备（电热油炸锅） | 瑞安市 | HY-12 | 2024-04 | 不合格 | 标志和说明 | 温州市质量技术检测科学研究院 | NAJJ24050116 | /
5 | 温州蓝威包装有限公司 | 食品接触用纸容器 | 食品接触用纸容器（淋膜纸杯） | 平阳县 | 480ML | 2024-05-22 | 不合格 | 感官指标 | 温州市质量技术检测科学研究院 | NAHS24051282 | /
6 | 温州和润包装有限公司 | 编织袋 | 编织袋（复合塑料编织袋） | 平阳县 | A型-760mm×460mm/46×45 115g/㎡ | 2024-05-15 | 所检项目符合本次监督抽查要求 | / | 温州市质量技术检测科学研究院 | NAHS24050916 | /
7 | 温州唐格包装有限公司 | 编织袋 | 编织袋（复合塑料编织袋） | 平阳县 | LA型-570mm×350mm/46×48 121g/㎡ | 2024-05-15 /20240515 | 所检项目符合本次监督抽查要求 | / | 温州市质量技术检测科学研究院 | NAHS24050918 | /
8 | 温州润丰包装有限公司 | 编织袋 | 编织袋（复合塑料编织袋） | 平阳县 | A型-745mm×450mm/48×45 94g/㎡ | 2024-05-06 /2024050601 | 所检项目符合本次监督抽查要求 | / | 温州市质量技术检测科学研究院 | NAHS24050991 | /
9 | 浙江鑫旭塑业有限公司 | 编织袋 | 编织袋（塑料编织袋） | 平阳县 | A型-745mm×450mm/48×46 70g/㎡ | 2024-05-23 | 所检项目符合本次监督抽查要求 | / | 温州市质量技术检测科学研究院 | NAHS24050981 | /
10 | 温州邦利包装有限公司 | 编织袋 | 编织袋（复合塑料编织袋） | 平阳县 | A型-745mm×460mm/47×47 82g/㎡ | 2024-05-23 | 所检项目符合本次监督抽查要求 | / | 温州市质量技术检测科学研究院 | NAHS24050983 | /
11 | 温州唐彩包装有限公司 | 编织袋 | 编织袋（复合塑料编织袋） | 平阳县 | LA型-575mm×355mm/44×46 90g/㎡ | 2024-05-22 | 所检项目符合本次监督抽查要求 | / | 温州市质量技术检测科学研究院 | NAHS24050989 | /
12 | 温州宏旭包装有限公司 | 编织袋 | 编织袋（塑料编织袋） | 平阳县 | A型-750mm×450mm/50×46 75g/㎡ | 2024-03-21 | 所检项目符合本次监督抽查要求 | / | 温州市质量技术检测科学研究院 | NAHS24050995 | /
13 | 温州汉文科技有限公司 | 编织袋 | 编织袋（复合塑料编织袋） | 平阳县 | A型-750mm×450mm/46×48 112g/㎡ | 2024-03-28 /2024032801 | 所检项目符合本次监督抽查要求 | / | 温州市质量技术检测科学研究院 | NAHS24050914 | /
14 | 温州优鼎包装有限公司 | 编织袋 | 编织袋（复合塑料编织袋） | 平阳县 | A型-755mm×450mm/46×46 93g/㎡ | 2024-05-21 | 所检项目符合本次监督抽查要求 | / | 温州市质量技术检测科学研究院 | NAHS24050912 | /
15 | 温州磐信实业有限公司 | 编织袋 | 编织袋（复合塑料编织袋） | 平阳县 | A型-750mm×450mm/48×44 97g/㎡ | 2024-05-21 /2024052101 | 所检项目符合本次监督抽查要求 | / | 温州市质量技术检测科学研究院 | NAHS24050911 | /
16 | 温州晨光集团有限公司 | 编织袋 | 编织袋（塑料编织袋） | 平阳县 | A型-740mm×450mm/49×44 75g/㎡ | 2024-05-20 | 所检项目符合本次监督抽查要求 | / | 温州市质量技术检测科学研究院 | NAHS24050910 | /
17 | 温州华大塑料包装厂 | 编织袋 | 编织袋（塑料编织袋） | 苍南县 | A型-885mm×500mm/50×46 80g/㎡ | 2024-05-07 | 所检项目符合本次监督抽查要求 | / | 温州市质量技术检测科学研究院 | NAHS24051279 | /
18 | 诺亚迪集团有限公司 | 编织袋 | 编织袋（吉福星茉莉香米袋） | 苍南县 | A型-765mm×450mm/48×48 63g/㎡ | 2024-5-10 | 所检项目符合本次监督抽查要求 | / | 温州市质量技术检测科学研究院 | NAHS24051281 | /
19 | 温州邵巧包装有限公司 | 编织袋 | 编织袋（复合塑料编织袋） | 平阳县 | LA型-595mm×355mm/46×44 97g/㎡ | 2024-03-20 /2403208 | 所检项目符合本次监督抽查要求 | / | 温州市质量技术检测科学研究院 | NAHS24051051 | /
20 | 温州润源包装有限公司 | 编织袋 | 编织袋（复合塑料编织袋） | 平阳县 | LA型-570mm×350mm/47×50 113g/㎡ | 2024-05-22 /20240522 | 所检项目符合本次监督抽查要求 | / | 温州市质量技术检测科学研究院 | NAHS24051049 | /
21 | 温州希列包装有限公司 | 编织袋 | 编织袋（复合塑料编织袋） | 平阳县 | LA型-485mm×295mm/46×48 109g/㎡ | 2024-04-25 /2024042501 | 所检项目符合本次监督抽查要求 | / | 温州市质量技术检测科学研究院 | NAHS24051048 | /
22 | 温州市博玥包装有限公司 | 编织袋 | 编织袋（复合塑料编织袋） | 平阳县 | LA型-565×350mm/48×46 108g/㎡ | 2024-05-24 /by0524 | 所检项目符合本次监督抽查要求 | / | 温州市质量技术检测科学研究院 | NAHS24051047 | /
23 | 温州琪琪包装有限公司 | 编织袋 | 编织袋（复合塑料编织袋） | 平阳县 | TA型-620mm×400mm/46×44 85g/㎡ | 2024-05-22 /20240522 | 所检项目符合本次监督抽查要求 | / | 温州市质量技术检测科学研究院 | NAHS24051046 | /
24 | 浙江南兴包装有限公司 | 编织袋 | 编织袋（复合塑料编织袋） | 平阳县 | A型-745mm×465mm/46×47 118g/㎡ | 2024-05-24 | 所检项目符合本次监督抽查要求 | / | 温州市质量技术检测科学研究院 | NAHS24051044 | /
25 | 温州迦源包装有限公司 | 编织袋 | 编织袋（复合塑料编织袋） | 平阳县 | TA型-615mm×400mm/48×46 94g/㎡ | 2024-05-23 /20240523 | 所检项目符合本次监督抽查要求 | / | 温州市质量技术检测科学研究院 | NAHS24051041 | /
26 | 温州森海包装科技有限公司 | 编织袋 | 编织袋（复合塑料编织袋） | 平阳县 | TA型-630mm×400mm/48×44 87g/㎡ | 2024-05-23 /20240523 | 所检项目符合本次监督抽查要求 | / | 温州市质量技术检测科学研究院 | NAHS24051036 | /
27 | 温州华恒包装有限公司 | 编织袋 | 编织袋（复合塑料编织袋） | 平阳县 | A型-735mm×450mm/46×48 123g/㎡ | 2024-05-24 | 所检项目符合本次监督抽查要求 | / | 温州市质量技术检测科学研究院 | NAHS24051038 | /
28 | 温州品豪包装有限公司 | 编织袋 | 编织袋（复合塑料编织袋） | 苍南县 | LA型-568mm×365mm/46×43 135g/㎡ | 2024-5-22 | 所检项目符合本次监督抽查要求 | / | 温州市质量技术检测科学研究院 | NAHS24051280 | /
29 | 平阳县瑞进包装有限公司 | 编织袋 | 编织袋（复合塑料编织袋） | 平阳县 | A型-750mm×450mm/50×45 96g/㎡ | 2024-05-28 /2024052801 | 所检项目符合本次监督抽查要求 | / | 温州市质量技术检测科学研究院 | NAHS24060146 | /
30 | 恒斌控股有限公司 | 编织袋 | 编织袋（复合塑料编织袋） | 平阳县 | LA型-570mm×350mm/46×44 135g/㎡ | 2024-06-02 | 所检项目符合本次监督抽查要求 | / | 温州市质量技术检测科学研究院 | NAHS24060243 | /
31 | 华瑞达包装材料股份有限公司 | 复合膜袋 | 复合膜袋（食品接触用特定复合膜袋） | 瑞安市 | 300mm×420mm | 2024-04-22 | 所检项目符合本次监督抽查要求 | / | 温州市质量技术检测科学研究院 | NAHS24050418 | /
32 | 温州腓比实业有限公司 | 复合膜袋 | 复合膜袋（空白内袋） | 龙港市 | 370×180mm×0.140mm | 20240305 | 所检项目符合本次监督抽查要求 | / | 温州市质量技术检测科学研究院 | NAHS24050818 | /
33 | 瑞安市巨伸包装印刷有限公司 | 复合膜袋 | 复合膜袋（食品接触用特定复合膜袋） | 瑞安市 | 245×200×0.055mm | 2024-04-10 | 所检项目符合本次监督抽查要求 | / | 温州市质量技术检测科学研究院 | NAHS24050889 | /
34 | 温州德龙包装制品有限公司 | 复合膜袋 | 复合膜袋（食品接触用复合膜袋） | 龙港市 | 18cm×28cm+8cm | 2024.5.20 | 所检项目符合本次监督抽查要求 | / | 温州市质量技术检测科学研究院 | NAHS24050883 | /
35 | 温州创佳包装材料有限公司 | 复合膜袋 | 复合膜袋（包装用多层共挤阻隔膜） | 苍南县 | 430mm×95μm | 2024.05.23 | 所检项目符合本次监督抽查要求 | / | 温州市质量技术检测科学研究院 | NAHS24050932 | /
36 | 温州市佳佳包装有限公司 | 复合膜袋 | 复合膜袋（食品用塑料包装复合膜袋） | 苍南县 | 22×16cm | 2024.5.20 | 所检项目符合本次监督抽查要求 | / | 温州市质量技术检测科学研究院 | NAHS24050931 | /
37 | 温州市裕利包装有限公司 | 复合膜袋 | 复合膜袋（铜锣烧袋） | 苍南县 | 31.5cm×16.5cm×6.2丝 | 2024.4.5 | 所检项目符合本次监督抽查要求 | / | 温州市质量技术检测科学研究院 | NAHS24050979 | /
38 | 温州图跃印刷有限公司 | 复合膜袋 | 复合膜袋（食品接触用特定复合膜袋） | 平阳县 | 170×（240+60）mm | 2024-05-25 /2024052501 | 所检项目符合本次监督抽查要求 | / | 温州市质量技术检测科学研究院 | NAHS24051247 | /
39 | 浙江艾荷印业有限公司 | 复合膜袋 | 复合膜袋（歌志轩-外卖汤袋） | 龙港市 | 14cm×18cm×15丝 | 2024.5.30 | 所检项目符合本次监督抽查要求 | / | 温州市质量技术检测科学研究院 | NAHS24051263 | /
40 | 温州旭尔包装有限公司 | 复合膜袋 | 复合膜袋（食品接触用特定复合膜袋） | 龙港市 | 18×26cm | 20240309 | 所检项目符合本次监督抽查要求 | / | 温州市质量技术检测科学研究院 | NAHS24051252 | /
41 | 浙江盼望包装印刷有限公司 | 复合膜袋 | 复合膜袋（蜜辣鸭腿袋） | 苍南县 | 26cm×15.5cm×12μm | 2024-5-10 | 所检项目符合本次监督抽查要求 | / | 温州市质量技术检测科学研究院 | NAHS24051264 | /
42 | 浙江德奥包装有限公司 | 复合膜袋 | 复合膜袋（糯米饭袋） | 苍南县 | 28.5cm×22.5cm×7.8丝 | 2024-1-10 | 所检项目符合本次监督抽查要求 | / | 温州市质量技术检测科学研究院 | NAHS24051240 | /
43 | 浙江佳联包装股份有限公司 | 复合膜袋 | 复合膜袋（包装袋） | 龙港市 | 265×170mm | 2024.5 | 所检项目符合本次监督抽查要求 | / | 温州市质量技术检测科学研究院 | NAHS24051022 | /
44 | 温州东望包装有限公司 | 复合膜袋 | 复合膜袋（双向拉伸尼龙(BOPA)/低密度聚乙烯(LDPE)复合膜袋） | 平阳县 | 400mm×180mm+60mm×0.125mm | 2024-05-10 /20240510 | 所检项目符合本次监督抽查要求 | / | 温州市质量技术检测科学研究院 | NAHS24051019 | /
45 | 温州汇新印刷有限公司 | 复合膜袋 | 复合膜袋（茗茶袋） | 苍南县 | 26cm×18cm×6丝 | 2024-4-23 | 所检项目符合本次监督抽查要求 | / | 温州市质量技术检测科学研究院 | NAHS24051222 | /
46 | 浙江万乐包装科技有限公司 | 复合膜袋 | 复合膜袋（拌酱袋） | 苍南县 | 22.8cm×15.8cm×12丝 | 2024-5-25 | 所检项目符合本次监督抽查要求 | / | 温州市质量技术检测科学研究院 | NAHS24051235 | /
47 | 浙江乾德包装有限公司 | 复合膜袋 | 复合膜袋（红枣黄豆豆浆粉） | 苍南县 | 18×28.5cm | 2024-05-27 | 所检项目符合本次监督抽查要求 | / | 温州市质量技术检测科学研究院 | NAHS24051236 | /
48 | 温州顺昌包装有限公司 | 复合膜袋 | 复合膜袋（食品包装用复合膜袋） | 平阳县 | 200×265×0.12mm | 2024-05-05 | 所检项目符合本次监督抽查要求 | / | 温州市质量技术检测科学研究院 | NAHS24051237 | /
49 | 苍南精诚印业有限公司 | 复合膜袋 | 复合膜袋（0851#关东煮汤汁卷膜） | 苍南县 | 18cm×6丝 | 2024-5-29 | 所检项目符合本次监督抽查要求 | / | 温州市质量技术检测科学研究院 | NAHS24051238 | /
50 | 温州腾彩包装有限公司 | 复合膜袋 | 复合膜袋（双向拉伸尼龙(BOPA)/低密度聚乙烯(LDPE)复合膜袋） | 平阳县 | 295mm×195mm×125µm | 2024-05-17 /2024051701 | 所检项目符合本次监督抽查要求 | / | 温州市质量技术检测科学研究院 | NAHS24051273 | /
51 | 浙江正乾包装科技有限公司 | 复合膜袋 | 复合膜袋（素白袋13×23） | 苍南县 | 23cm×13cm×15丝 | 2024年5月29日 | 所检项目符合本次监督抽查要求 | / | 温州市质量技术检测科学研究院 | NAHS24051270 | /
52 | 温州阮氏包装有限公司 | 复合膜袋 | 复合膜袋（香脆花生袋） | 苍南县 | 22.3cm×16.5cmm×10丝 | 2024-3-25 | 所检项目符合本次监督抽查要求 | / | 温州市质量技术检测科学研究院 | NAHS24060064 | /
53 | 苍南县东蓬包装有限公司 | 复合膜袋 | 复合膜袋（绿色叶子） | 苍南县 | 19.8cm×4.3丝 | 2024-5-28 | 所检项目符合本次监督抽查要求 | / | 温州市质量技术检测科学研究院 | NAHS24060139 | /
54 | 温州市宏科印业有限公司 | 复合膜袋 | 复合膜袋（带鱼酥袋） | 龙港市 | 296mm×200mm×6.2丝 | 2024-5-15 | 所检项目符合本次监督抽查要求 | / | 温州市质量技术检测科学研究院 | NAHS24060179 | /
55 | 浙江富诚包装有限公司 | 复合膜袋 | 复合膜袋（鸭舌袋） | 龙港市 | （240+35）mm×170mm×12.5μm | 2024-6-4 | 所检项目符合本次监督抽查要求 | / | 温州市质量技术检测科学研究院 | NAHS24060140 | /
56 | 温州华南印业有限公司 | 复合膜袋 | 复合膜袋（130克大一统菲力牛排包装袋） | 龙港市 | 195mm*210mm*10C | 2024.6.3 /240527001 | 所检项目符合本次监督抽查要求 | / | 温州市质量技术检测科学研究院 | NAHS24060143 | /
57 | 浙江奥光实业有限公司 | 复合膜袋 | 复合膜袋（食品接触用特定复合膜袋） | 平阳县 | 165×115×0.178mm Ⅱ | 2024-05-07 /24050701 | 所检项目符合本次监督抽查要求 | / | 温州市质量技术检测科学研究院 | NAHS24060378 | /
58 | 瑞安市凯峰机械有限公司 | 商用电动食品加工设备 | 商用电动食品加工设备(节能低耗型静音多功能和面机) | 瑞安市 | HMJ-8.5 | 2024-04 | 所检项目符合本次监督抽查要求 | / | 温州市质量技术检测科学研究院 | NAJJ24050248 | /
59 | 瑞安市振华食品机械有限公司 | 商用电热食品加工设备 | 商用电热食品加工设备(自动恒温电饼铛) | 瑞安市 | YXD-80 | 2024年3月 | 所检项目符合本次监督抽查要求 | / | 温州市质量技术检测科学研究院 | NAJJ24050117 | /
60 | 瑞安市成杰食品机械有限公司 | 商用电热食品加工设备 | 商用电热食品加工设备(自动恒温电饼铛) | 瑞安市 | CM-80型 | 2024年3月 | 所检项目符合本次监督抽查要求 | / | 温州市质量技术检测科学研究院 | NAJJ24050115 | /
61 | 浙江普顺机械有限公司瑞安马屿分车间 | 商用电热食品加工设备 | 商用电热食品加工设备(电饼铛) | 瑞安市 | PS-80 | 2024年03月 | 所检项目符合本次监督抽查要求 | / | 温州市质量技术检测科学研究院 | NAJJ24050151 | /
62 | 瑞安市一方机械制造有限公司 | 商用电热食品加工设备 | 商用电热食品加工设备(豪华型台式电饼铛) | 瑞安市 | YF-38 | 2024年04月 | 所检项目符合本次监督抽查要求 | / | 温州市质量技术检测科学研究院 | NAJJ24050152 | /
63 | 瑞安市华富机械厂 | 商用电热食品加工设备 | 商用电热食品加工设备(豪华型台式电饼铛) | 瑞安市 | YF-38 | 2024年04月 | 所检项目符合本次监督抽查要求 | / | 温州市质量技术检测科学研究院 | NAJJ24050149 | /
64 | 瑞安市凌志食品机械厂 | 商用电热食品加工设备 | 商用电热食品加工设备(自动恒温电饼铛) | 瑞安市 | YXD-80 | 2024年3月 | 所检项目符合本次监督抽查要求 | / | 温州市质量技术检测科学研究院 | NAJJ24050148 | /
65 | 瑞安市华欣机械厂 | 商用电热食品加工设备 | 商用电热食品加工设备(自动恒温电饼铛) | 瑞安市 | HX-12 | 2024年5月3日 | 所检项目符合本次监督抽查要求 | / | 温州市质量技术检测科学研究院 | NAJJ24050150 | /
66 | 瑞安市宏瑞食品机械厂 | 商用电热食品加工设备 | 商用电热食品加工设备(自动控温电饼铛) | 瑞安市 | HR-80型 | 2024年04月 | 所检项目符合本次监督抽查要求 | / | 温州市质量技术检测科学研究院 | NAJJ24050172 | /
67 | 瑞安市诚裕食品机械有限公司 | 商用电热食品加工设备 | 商用电热食品加工设备(自动恒温电饼铛) | 瑞安市 | YXD-80 | 2024年3月 | 所检项目符合本次监督抽查要求 | / | 温州市质量技术检测科学研究院 | NAJJ24050174 | /
68 | 浙江乔普曼科技有限公司 | 商用电热食品加工设备 | 商用电热食品加工设备(自动恒温电饼铛) | 瑞安市 | YLBD-80 | 2024年04月 | 所检项目符合本次监督抽查要求 | / | 温州市质量技术检测科学研究院 | NAJJ24050176 | /
69 | 瑞安市百盛金属机械有限公司 | 商用电热食品加工设备 | 商用电热食品加工设备(烤香肠机) | 瑞安市 | BS-7型 | 2024-03 | 所检项目符合本次监督抽查要求 | / | 温州市质量技术检测科学研究院 | NAJJ24050175 | /
70 | 温州市好迈机械制造厂 | 商用电热食品加工设备 | 商用电热食品加工设备（自动控温电炸锅） | 瑞安市 | 81型 | 2024年4月 | 所检项目符合本次监督抽查要求 | / | 温州市质量技术检测科学研究院 | NAJJ24050250 | /
71 | 瑞安市凯胜机械制造有限公司 | 商用电热食品加工设备 | 商用电热食品加工设备（自动恒温电炸锅） | 瑞安市 | KS-12 | 2024年4月 | 所检项目符合本次监督抽查要求 | / | 温州市质量技术检测科学研究院 | NAJJ24050251 | /
72 | 瑞安市奥创机械制造有限公司 | 商用电热食品加工设备 | 商用电热食品加工设备(豪华型电饼铛) | 瑞安市 | CY-20 | 2024-05 | 所检项目符合本次监督抽查要求 | / | 温州市质量技术检测科学研究院 | NAJJ24060012 | /
73 | 瑞安市兴达机械厂 | 商用电热食品加工设备 | 商用电热食品加工设备(滚动烤肠机) | 瑞安市 | XD-7 | 2024-05 | 所检项目符合本次监督抽查要求 | / | 温州市质量技术检测科学研究院 | NAJJ24060010 | /
74 | 瑞安市智诺机械厂 | 商用电热食品加工设备 | 商用电热食品加工设备[旋转电烤炉（多功能电热巴西烤肉炉）] | 瑞安市 | ZN-30F型 | 2024-03 | 所检项目符合本次监督抽查要求 | / | 温州市质量技术检测科学研究院 | NAJJ24060014 | /
75 | 浙江泰利食品科技有限公司 | 食品接触用塑料容器 | 食品接触用塑料容器[聚酯（PET）无汽饮料瓶] | 龙湾区 | 300mL | 2024-04-26 | 所检项目符合本次监督抽查要求 | / | 温州市质量技术检测科学研究院 | NAHS24050419 | /
76 | 瑞安市永诚包装有限公司 | 食品接触用塑料容器 | 食品接触用塑料容器（聪明盖） | 瑞安市 | / | 2024-05-21 | 所检项目符合本次监督抽查要求 | / | 温州市质量技术检测科学研究院 | NAHS24050878 | /
77 | 瑞安市金满溢塑业有限公司 | 食品接触用塑料容器 | 食品接触用塑料容器（聚酯瓶） | 瑞安市 | 4300mL | 2024-05-20 | 所检项目符合本次监督抽查要求 | / | 温州市质量技术检测科学研究院 | NAHS24050882 | /
78 | 温州嘉圳塑业有限公司 | 食品接触用塑料容器 | 食品接触用塑料容器（食品包装用塑料瓶） | 龙港市 | 高度：75mm 内径：23mm 外径：32mm 瓶口高度：14mm 瓶口螺纹底径：26mm 瓶口螺纹外径：27mm 质量：34g | 2024年4月26日 | 所检项目符合本次监督抽查要求 | / | 温州市质量技术检测科学研究院 | NAHS24050930 | /
79 | 温州万捷塑料制品有限公司 | 食品接触用塑料容器 | 食品接触用塑料容器（食品用塑料容器） | 龙港市 | 260mL | 2024-05-26 | 所检项目符合本次监督抽查要求 | / | 温州市质量技术检测科学研究院 | NAHS24051195 | /
80 | 温州泉歌矿泉水有限公司 | 食品接触用塑料容器 | 食品接触用塑料容器[聚酯（PET）无汽饮料瓶] | 瓯海区 | 350mL | 2024年6月6日 | 所检项目符合本次监督抽查要求 | / | 温州市质量技术检测科学研究院 | NAHS24060222 | /
81 | 温州市安吉尔太空水有限公司 | 食品接触用塑料容器 | 食品接触用塑料容器（饮料瓶） | 瓯海区 | 350mL | 20240601 /20240601 | 所检项目符合本次监督抽查要求 | / | 温州市质量技术检测科学研究院 | NAHS24060221 | /
82 | 瑞安市天泉食品有限公司 | 食品接触用塑料容器 | 食品接触用塑料容器（食品用塑料容器塑料瓶） | 瑞安市 | 350mL | 2024-05-24 | 所检项目符合本次监督抽查要求 | / | 温州市质量技术检测科学研究院 | NAHS24060199 | /
83 | 永嘉楠溪江叠峰山水科技有限公司 | 食品接触用塑料容器 | 食品接触用塑料容器（PET无汽饮料瓶） | 永嘉县 | 368mL | 2024年7月29日 | 所检项目符合本次监督抽查要求 | / | 温州市质量技术检测科学研究院 | NAHS24071078 | /
84 | 温州中乐包装有限公司 | 食品接触用塑料容器 | 食品接触用塑料容器（组合式防伪瓶盖） | 永嘉县 | PP内上盖 PET连接盖 LDPE内塞 | / | 所检项目符合本次监督抽查要求 | / | 温州市质量技术检测科学研究院 | NAHS24071075 | /
85 | 乐清市佳宸塑料制品有限公司 | 食品接触用特定工具及塑料件 | 食品接触用特定工具及塑料件（一色量勺） | 乐清市 | 1.25g（1/4tsp）、 2.5g（1/2tsp）、5g（1tsp）、7.5g（1/2tbsp）、15g（1tbsp） | 2024-07-28 | 所检项目符合本次监督抽查要求 | / | 温州市质量技术检测科学研究院 | NAHS24071081 | /
86 | 瑞安市盛浩塑料制品有限公司 | 食品接触用特定塑料容器 | 食品接触用特定塑料容器（塑料壶） | 瑞安市 | 2.5L | 2024年5月10日 | 所检项目符合本次监督抽查要求 | / | 温州市质量技术检测科学研究院 | NAHS24050606 | /
87 | 温州佳适达包装制品有限公司 | 食品接触用纸容器 | 食品接触用纸容器（淋膜纸碗） | 瑞安市 | 700mL | 2024-04-21 | 所检项目符合本次监督抽查要求 | / | 温州市质量技术检测科学研究院 | NAHS24050620 | /
88 | 温州蔚来包装有限公司 | 食品接触用纸容器 | 食品接触用纸容器（纸板盒） | 龙港市 | 21.5×21.5×1.5cm | 2024.5.10 | 所检项目符合本次监督抽查要求 | / | 温州市质量技术检测科学研究院 | NAHS24050832 | /
89 | 温州瑞禾包装科技有限公司 | 食品接触用纸容器 | 食品接触用纸容器（食品纸袋） | 龙港市 | （21.5+6.8）cm×12.2cm | 2024-4-20 | 所检项目符合本次监督抽查要求 | / | 温州市质量技术检测科学研究院 | NAHS24060056 | /
90 | 温州市海弘包装有限公司 | 食品接触用纸容器 | 食品接触用纸容器（淋膜纸碗） | 平阳县 | 1200mL | 2024-05-21 /240521 | 所检项目符合本次监督抽查要求 | / | 温州市质量技术检测科学研究院 | NAHS24051248 | /
91 | 龙港益聚包装有限公司 | 食品接触用纸容器 | 食品接触用纸容器（纸餐盒） | 龙港市 | 8×8×5cm | 2024.5.27 | 所检项目符合本次监督抽查要求 | / | 温州市质量技术检测科学研究院 | NAHS24051137 | /
92 | 温州潮洋印业有限公司 | 食品接触用纸容器 | 食品接触用纸容器（淋膜纸杯） | 平阳县 | 250毫升 | 2024-05-25 | 所检项目符合本次监督抽查要求 | / | 温州市质量技术检测科学研究院 | NAHS24051115 | /
93 | 平阳县阿芬纸杯厂 | 食品接触用纸容器 | 食品接触用纸容器（淋膜纸杯） | 平阳县 | 250mL | 2024-04-27 /20240427 | 所检项目符合本次监督抽查要求 | / | 温州市质量技术检测科学研究院 | NAHS24051114 | /
94 | 平阳县郑楼镇环宇纸杯厂 | 食品接触用纸容器 | 食品接触用纸容器（淋膜纸杯） | 平阳县 | 250mL | 2024-05-12 | 所检项目符合本次监督抽查要求 | / | 温州市质量技术检测科学研究院 | NAHS24051109 | /
95 | 温州永灏包装有限公司 | 食品接触用纸容器 | 食品接触用纸容器（一次性纸杯） | 龙港市 | 6.5盎司 | 2024.5.10 | 所检项目符合本次监督抽查要求 | / | 温州市质量技术检测科学研究院 | NAHS24050944 | /
96 | 温州港纳包装有限公司 | 食品接触用纸容器 | 食品接触用纸容器（淋膜纸杯） | 龙港市 | 260mL | 2024.5.21 | 所检项目符合本次监督抽查要求 | / | 温州市质量技术检测科学研究院 | NAHS24050939 | /
97 | 龙港市逸扬纸制品有限公司 | 食品接触用纸容器 | 食品接触用纸容器（淋膜纸碗） | 龙港市 | 450mL | 2024-05-24 | 所检项目符合本次监督抽查要求 | / | 温州市质量技术检测科学研究院 | NAHS24051177 | /
98 | 温州兴盟包装有限公司 | 食品接触用纸容器 | 食品接触用纸容器（淋膜纸碗） | 龙港市 | 1100mL | 2024-4-27 | 所检项目符合本次监督抽查要求 | / | 温州市质量技术检测科学研究院 | NAHS24051184 | /
99 | 龙港市林海纸业有限公司 | 食品接触用纸容器 | 食品接触用纸容器（淋膜纸杯） | 龙港市 | 245mL | 2024-5-27 | 所检项目符合本次监督抽查要求 | / | 温州市质量技术检测科学研究院 | NAHS24051191 | /
100 | 浙江吉荣包装有限公司 | 食品接触用纸容器 | 食品接触用纸容器（淋膜纸袋） | 平阳县 | 150×80×160mm | 2024-04-01 | 所检项目符合本次监督抽查要求 | / | 温州市质量技术检测科学研究院 | NAHS24051199 | /
101 | 龙港市康泰鑫包装科技有限公司 | 食品接触用纸容器 | 食品接触用纸容器（纸杯） | 龙港市 | 220mL | 2024-05 | 所检项目符合本次监督抽查要求 | / | 温州市质量技术检测科学研究院 | NAHS24060026 | /
102 | 浙江雅风包装科技有限公司 | 食品接触用纸容器 | 食品接触用纸容器（PIX鸡块袋） | 龙港市 | 15cm×（11+3）cm | 2024-05-25 | 所检项目符合本次监督抽查要求 | / | 温州市质量技术检测科学研究院 | NAHS24060054 | /
103 | 温州市永烁纸制品有限公司 | 食品接触用纸容器 | 食品接触用纸容器（淋膜纸杯） | 龙港市 | 240mL | 2024-5-18 | 所检项目符合本次监督抽查要求 | / | 温州市质量技术检测科学研究院 | NAHS24051192 | /
104 | 温州素昌纸制品有限公司 | 食品接触用纸容器 | 食品接触用纸容器（淋膜纸杯） | 龙港市 | 250mL | 2024-5-27 | 所检项目符合本次监督抽查要求 | / | 温州市质量技术检测科学研究院 | NAHS24051189 | /
105 | 温州千洲工贸有限公司 | 食品接触用纸容器 | 食品接触用纸容器（淋膜纸杯） | 龙港市 | 190mL | 2024年04月28日 | 所检项目符合本次监督抽查要求 | / | 温州市质量技术检测科学研究院 | NAHS24060132 | /
106 | 平阳县捷诚纸杯厂 | 食品接触用纸容器 | 食品接触用纸容器（淋膜纸杯） | 平阳县 | 250mL | 2024-05-10 /2024051001 | 所检项目符合本次监督抽查要求 | / | 温州市质量技术检测科学研究院 | NAHS24060192 | /
107 | 温州旭康纸塑有限公司 | 食品接触用纸容器 | 食品接触用纸容器（淋膜纸杯） | 平阳县 | 250ML | 2024-05-15 | 所检项目符合本次监督抽查要求 | / | 温州市质量技术检测科学研究院 | NAHS24060191 | /
108 | 浙江森盟包装有限公司 | 食品接触用纸容器 | 食品接触用纸容器（淋膜纸杯） | 平阳县 | 236mL | 2024-05-16 | 所检项目符合本次监督抽查要求 | / | 温州市质量技术检测科学研究院 | NAHS24060129 | /
109 | 温州华印环保科技有限公司 | 食品接触用纸容器 | 食品接触用纸容器（淋膜纸杯） | 瑞安市 | 240毫升 | 2024-05-20 /2024052001 | 所检项目符合本次监督抽查要求 | / | 温州市质量技术检测科学研究院 | NAHS24060125 | /
110 | 温州腾博包装制品有限公司 | 食品接触用纸容器 | 食品接触用纸容器（淋膜纸碗） | 鹿城区 | 370mL | 2024.5.3 | 所检项目符合本次监督抽查要求 | / | 温州市质量技术检测科学研究院 | NAHS24060177 | /
111 | 温州何谐纸制品有限公司 | 食品接触用纸容器 | 食品接触用纸容器（淋膜纸盒） | 平阳县 | 280 | 2024-06-03 /24060301 | 所检项目符合本次监督抽查要求 | / | 温州市质量技术检测科学研究院 | NAHS24060148 | /
112 | 温州创洋纸塑包装有限公司 | 食品接触用纸容器 | 食品接触用纸容器（淋膜纸碗） | 平阳县 | 700mL | 2023-11-29 /20231129 | 所检项目符合本次监督抽查要求 | / | 温州市质量技术检测科学研究院 | NAHS24060150 | /
113 | 浙江锁胜包装有限公司 | 食品接触用纸容器 | 食品接触用纸容器（淋膜纸杯） | 苍南县 | 480mL | 2024-6-2 | 所检项目符合本次监督抽查要求 | / | 温州市质量技术检测科学研究院 | NAHS24060135 | /
114 | 浙江蒙悦包装有限公司 | 食品接触用纸容器 | 食品接触用纸容器（纸碟） | 龙港市 | 14.8×14.8（cm） | 2024年4月20日 | 所检项目符合本次监督抽查要求 | / | 温州市质量技术检测科学研究院 | NAHS24060942 | /
115 | 龙港鑫峰纸制品有限公司 | 食品接触用纸容器 | 食品接触用纸容器（淋膜纸杯） | 龙港市 | 600mL | 2024-4-23 | 所检项目符合本次监督抽查要求 | / | 温州市质量技术检测科学研究院 | NAHS24060938 | /
116 | 温州市亿恒塑业有限公司 | 塑料一次性餐饮具 | 塑料一次性餐饮具（一次性餐盒） | 瑞安市 | 500方盒 | 2024-05-16 | 所检项目符合本次监督抽查要求 | / | 温州市质量技术检测科学研究院 | NAHS24050605 | /
117 | 温州优旭塑料制品有限公司 | 塑料一次性餐饮具 | 塑料一次性餐饮具（妙吉象精品航旅杯） | 瑞安市 | 235mL 40+6只 | 2023-11-28 | 所检项目符合本次监督抽查要求 | / | 温州市质量技术检测科学研究院 | NAHS24050417 | /
118 | 瑞安市乐达塑料制品厂 | 塑料一次性餐饮具 | 塑料一次性餐饮具（一次性塑料杯） | 瑞安市 | 直径70×高度74mm 180mL | 2024-05-10 | 所检项目符合本次监督抽查要求 | / | 温州市质量技术检测科学研究院 | NAHS24050400 | /
119 | 温州盛乾塑料制品有限公司 | 塑料一次性餐饮具 | 塑料一次性餐饮具（一次性塑料勺） | 平阳县 | 3.2g | 2024-05-07 | 所检项目符合本次监督抽查要求 | / | 温州市质量技术检测科学研究院 | NAHS24050892 | /
120 | 温州天盒塑业有限公司 | 塑料一次性餐饮具 | 塑料一次性餐饮具（一次性餐盒） | 平阳县 | 260×170×50mm | 2024-05-15 /2024051501 | 所检项目符合本次监督抽查要求 | / | 温州市质量技术检测科学研究院 | NAHS24051233 | /
121 | 温州锦冠塑业有限公司 | 塑料一次性餐饮具 | 塑料一次性餐饮具[一次性塑料餐盒（食品用）] | 平阳县 | 1000mL | 2024-05-15 | 所检项目符合本次监督抽查要求 | / | 温州市质量技术检测科学研究院 | NAHS24051234 | /
122 | 温州市天翼航空用品有限公司 | 塑料一次性餐饮具 | 塑料一次性餐饮具（餐盒） | 龙湾区 | / | 2024-05-06 | 所检项目符合本次监督抽查要求 | / | 温州市质量技术检测科学研究院 | NAHS24051223 | /
123 | 温州群康塑业有限公司 | 塑料一次性餐饮具 | 塑料一次性餐饮具（塑料勺） | 平阳县 | 3.2g | 2024-05-02 /2024050201 | 所检项目符合本次监督抽查要求 | / | 温州市质量技术检测科学研究院 | NAHS24051124 | /
124 | 温州启盈包装有限公司 | 塑料一次性餐饮具 | 塑料一次性餐饮具（一次性碟） | 龙港市 | 138×117mm | 2024.4.25 | 所检项目符合本次监督抽查要求 | / | 温州市质量技术检测科学研究院 | NAHS24051122 | /
125 | 浙江嘉品包装科技有限公司 | 塑料一次性餐饮具 | 塑料一次性餐饮具（吸塑盒（托）） | 龙港市 | 95mm×70mm×14 厚48丝 | 2024-05-17 | 所检项目符合本次监督抽查要求 | / | 温州市质量技术检测科学研究院 | NAHS24060025 | /
126 | 浙江喜恒科技新材料有限公司 | 塑料一次性餐饮具 | 塑料一次性餐饮具（XH-98-16ozPET杯子） | 苍南县 | 500mL | 2024年3月20日 | 所检项目符合本次监督抽查要求 | / | 温州市质量技术检测科学研究院 | NAHS24051276 | /
127 | 浙江认意新材料有限公司 | 塑料一次性餐饮具 | 塑料一次性餐饮具（五格餐盒） | 平阳县 | 900mL | 20230515 /2023051501 | 所检项目符合本次监督抽查要求 | / | 温州市质量技术检测科学研究院 | NAHS24060138 | /
128 | 温州东亚包装有限公司 | 塑料一次性餐饮具 | 塑料一次性餐饮具 | 瓯海区 | 210毫升 | 2024年6月1日 | 所检项目符合本次监督抽查要求 | / | 温州市质量技术检测科学研究院 | NAHS24060242 | /
129 | 温州万鸿塑料制品有限公司 | 塑料一次性餐饮具 | 塑料一次性餐饮具 | 瓯海区 | 圆750mL | 2024.5.18 | 所检项目符合本次监督抽查要求 | / | 温州市质量技术检测科学研究院 | NAHS24060240 | /
130 | 温州市善彩包装科技有限公司 | 塑料一次性餐饮具 | 塑料一次性餐饮具 | 龙港市 | 223mm×193mm×35mm | 2024-4-10 | 所检项目符合本次监督抽查要求 | / | 温州市质量技术检测科学研究院 | NAHS24060183 | /
131 | 瑞安市凯洁食品包装有限公司 | 塑料一次性餐饮具 | 塑料一次性餐饮具 | 瑞安市 | 190×120×50mm | 2024-5-25 | 所检项目符合本次监督抽查要求 | / | 温州市质量技术检测科学研究院 | NAHS24060197 | /
132 | 佑利控股集团有限公司 | 塑料一次性餐饮具 | 塑料一次性餐饮具（杯） | 乐清市 | 200mL | 2024.6.29 | 所检项目符合本次监督抽查要求 | / | 温州市质量技术检测科学研究院 | NAHS24071074 | /