## Sheet1
2024年温州市流通领域产品质量抽查检验结果汇总表（建材产品）
序号 | 报告编号 | 样品名称 | 被抽查检验经营者 | 标称商标 | 标称生产者 | 规格/型号 | 生产日期/批号 | 综合判定（所检项目符合本次监督抽查要求/不合格） | 主要不合格项目 | 备注
1 | NAPG24070214 | 建筑用绝缘电工套管 | 瑞安市余馨五金店 | 宏大 | 瑞安市宏大塑料有限公司 | GY·305-16 | 2024.06.30 | 不合格 | 抗压性能
2 | NAPG24090461 | 建筑用绝缘电工套管 | 温州市龙湾海滨中盟建材经营部 | 邦蝶 | 上海邦蝶管业有限公司 | GY205-20mm | 2024-04-09 | 不合格 | 最小壁厚
3 | NAOW24070383 | 淋浴用花洒 | 温州市鹿城区广化程正国五金店 | 雷蒂森 | 福建泉州雷蒂森卫浴有限公司 | 6865 | / | 不合格 | 手持式花洒防虹吸性能
4 | NAOW24080015 | 淋浴用花洒 | 浙江青拓商业管理有限公司 | 恒申 | 泉州恒申电器有限公司 | 3851 | / | 不合格 | 密封性能;手持式花洒防虹吸性 能
5 | NAOW24090431 | 淋浴用花洒 | 温州经济技术开发区星海万兴五金机电经营部 | / | 厦门鲸点卫浴有限公司 | KH-6805 | / | 不合格 | 流量;手持式花洒防虹吸性能;流量均匀性
6 | NAOW24070212 | 淋浴用花洒 | 瑞安市实美水暖器材店 | 银龙 | 中山市银龙卫浴有限公司 | 701 | 2023年3月 | 不合格 | 流量均匀性
7 | NAOW24070158 | 淋浴用花洒 | 瑞安市顺祺五金店 | LEFU | 佛山飞鲸卫浴科技有限公司 | 006 | / | 不合格 | 流量;手持式花洒防虹吸性能;流量均匀性
8 | NAOW24070321 | 淋浴用花洒 | 苍南县灵溪镇嘉润五金经营部 | 汉桥 | 泉州市大汉卫浴有限公司 | HQ-79224 | / | 不合格 | 手持式花洒防虹吸性能;流量均匀性
9 | NAOW24070319 | 淋浴用花洒 | 苍南县道强五金经营部 | 菲时特 | 菲时特集团股份有限公司 | DL3011A | / | 不合格 | 流量;手持式花洒防虹吸性能;流量均匀性
10 | NAOW24090290 | 淋浴用花洒 | 温州市龙湾永中利成日用品店（个体工商户） | 图形 | 深圳市科冠电器有限公司 | JZ-HS107W | / | 不合格 | 密封性能;手持式花洒防虹吸性能
11 | NAOW24090401 | 淋浴用花洒 | 温州市优嘉超市有限公司 | 宗兴+图形 | 泉州市宗兴电器科技有限公司 | 1152 | / | 不合格 | 手持式花洒防虹吸性能
12 | NAOW24090425 | 淋浴用花洒 | 温州市龙湾沙城阿顺五金经营部 | 东鲸卫浴 | 泉州东鲸卫浴科技有限公司 | HS-01 | / | 不合格 | 机械强度;流量;手持式花洒防虹吸性能;流量均匀性
13 | NAOW24070569 | 淋浴用花洒 | 温州市鹿城区徐锦力五金店 | 弦奇 | 上海宜歆科技有限公司 | 8082 | / | 不合格 | 手持式花洒防虹吸性能
14 | NAOW24080252 | 淋浴用花洒 | 温州发到家超市有限公司 | / | 泉州恒申电器有限公司 | / | / | 不合格 | 流量;手持式花洒防虹吸性能;流量均匀性
15 | NACB24090124 | 浸渍胶膜纸饰面细木工板 | 温州市忠睿建材有限公司 | / | 江山市鼎立竹业有限公司 | 1.22m×2.44m×1.8cm | 2024/09/06 | 不合格 | 浸渍剥离
16 | NAPG24070173 | 冷热水用聚丙烯管材 | 瑞安市城关华义水暖店 | 申耀联创 | 浙江铭乐科技有限公司 | S3.2 dn20×en2.8mm | 2024.01.14 | 不合格 | 标志
17 | NAPG24090333 | 冷热水用聚丙烯管材 | 温州广纳五金装饰市场阿栋建材经营部 | / | 百惠管业有限公司 | dn25×en2.8mm S4 | 2023-11-28 | 不合格 | 平均外径;壁厚;静液压强度 （95℃，22h）;氧化诱导时间;熔体质量流动速率
18 | NAPG24090334 | 冷热水用聚丙烯管材 | 温州广纳五金装饰市场阿栋建材经营部 | 中森塑洲 | 浙江塑洲管道有限公司 | Φ20×2.8 | 2024-03-02 | 不合格 | 标志;氧化诱导时间;熔体质量流动速率
19 | NAOW24070363 | 陶瓷片密封水嘴 | 温州经济技术开发区滨海阿海五金店 | 雁莎 | 福建省南安市牧风厨卫有限公司 | / | / | 不合格 | 表面耐腐蚀性能;流量均匀性
20 | NAOW24070546 | 陶瓷片密封水嘴 | 温州市瓯海新桥明武五金店 | 高尔普 | 泉州市樱陶卫浴有限公司 | 31306 | / | 不合格 | 表面耐腐蚀性能
21 | NAOW24090400 | 陶瓷片密封水嘴 | 温州市优嘉超市有限公司 | 宗兴+图形 | 泉州市宗兴电器科技有限公司 | 1138 | / | 不合格 | 螺纹;表面耐腐蚀性能
22 | NAOW24090427 | 陶瓷片密封水嘴 | 温州市龙湾沙城阿顺五金经营部 | 弦奇 | 上海宜歆科技有限公司 | XQ-026 | / | 不合格 | 表面耐腐蚀性能;流量均匀性
23 | NAOW24080248 | 陶瓷片密封水嘴 | 温州发到家超市有限公司 | / | 泉州恒申卫浴有限公司 | 4分（Φ20mm） | 货号：875镀铬平咀水龙头 | 不合格 | 螺纹;流量;表面耐腐蚀性能;水嘴水效等级
24 | NAOW24070522 | 陶瓷片密封水嘴 | 温州市鹿城区双屿川豪五金店 | 龙裕瑞科 | 泉州水中泱卫浴有限公司 | 512 | / | 不合格 | 表面耐腐蚀性能
25 | NAOW24090422 | 陶瓷片密封水嘴 | 永嘉县乌牛镇叶龙春五金电器店 | / | 泉州市摩恩建材有限公司 | KK-2885 | / | 不合格 | 表面耐腐蚀性能
26 | NAOW24090285 | 陶瓷片密封水嘴 | 温州高新技术产业开发区金梧五金商行 | / | 福建南安市九尊王洁具有限公司 | LT1634 | / | 不合格 | 螺纹;表面耐腐蚀性能
27 | NAOW24090288 | 陶瓷片密封水嘴 | 温州市龙湾永中真榜五金店 | / | 福建泉州兰铂尼卫浴有限公司 | 61499 | / | 不合格 | 流量均匀性;水嘴水效等级
28 | NAOW24090432 | 陶瓷片密封水嘴 | 温州经济技术开发区星海万兴五金机电经营部 | / | 贝小鲸（厦门）卫浴有限公司 | KA-13 | / | 不合格 | 表面耐腐蚀性能
29 | JDD202400290 | 砂轮 | 温州市鹿城区南郊鑫鑫乐成磨料磨具店 | 金利威 | 深圳市金利威磨料磨具有限公司 | 100*6*16mm T27-A/F24Q8BF 72M/S | / | 不合格 | 孔径;破裂速度试验
30 | JDD202400291 | 砂轮 | 温州市大康机电有限公司 | 图形 | 珠海大象磨料磨具有限公司 | 41-WA46TBF 107*1.2*16mm 80m/s | 2023.11 | 不合格 | 孔径
31 | JFM202409001 | 水暖用螺纹连接阀门 | 瑞安市阿财五金店 | / | 玉环桑强阀门有限公司 | PN16 DN15 | / | 不合格 | 阀体最小壁厚
32 | JFM202408024 | 水暖用螺纹连接阀门 | 温州市鹿城区双屿潘有植五金店 | / | 玉环宝昌流体有限公司 | PN16 DN20 | / | 不合格 | 阀体最小壁厚;抗弯曲性能
33 | JFM202408023 | 水暖用螺纹连接阀门 | 温州市瓯海郭溪文孟五金店 | / | 玉环旭帆阀门有限公司 | PN16 DN20 | / | 不合格 | 阀体最小壁厚
34 | JFM202408022 | 水暖用螺纹连接阀门 | 乐清市北白象镇阿度水暖器材批发部 | / | 福建金鹭星水暖有限公司 | PN16 DN20 | / | 不合格 | 阀体最小壁厚
35 | NAPG24090364 | 建筑用绝缘电工套管 | 永嘉县清泉家装店 | 日丰 | 日丰企业（佛山）有限公司 | GY·305-20 | / | 所检项目符合本次监督抽查要求
36 | NAPG24090365 | 建筑用绝缘电工套管 | 永嘉县乌牛振业五金有限公司 | 保利 | 爱康企业集团（浙江）有限公司 | PVC-U GY·305-20 | 2024-05-28 | 所检项目符合本次监督抽查要求
37 | NAPG24090433 | 建筑用绝缘电工套管 | 温州市龙湾蒲州张鑫五金经营部 | 日丰 | 日丰企业（镇江）有限公司 | GY·305-20 | 2024-05-24 | 所检项目符合本次监督抽查要求
38 | NAPG24090462 | 建筑用绝缘电工套管 | 温州市龙湾海滨中盟建材经营部 | / | 东方雨虹管业科技有限公司 | GY·305-20 | 2024-07-04 | 所检项目符合本次监督抽查要求
39 | NAPG24090434 | 建筑用绝缘电工套管 | 温州市龙湾蒲州张鑫五金经营部 | 日丰 | 日丰企业（黄石）有限公司 | GY·205-25 | 2023-10-31 | 所检项目符合本次监督抽查要求
40 | NAPG24070320 | 建筑用绝缘电工套管 | 苍南县道强五金经营部 | 公元 | 公元管道（安徽）有限公司 | GY·305-20 | 2024.03.30 | 所检项目符合本次监督抽查要求
41 | NAPT24090473 | 水泥 | 温州市美香建材有限公司 | 图形+三牛 | 兰溪南方水泥有限公司 | M32.5 50kg | 2024-9-13 | 所检项目符合本次监督抽查要求
42 | NAPT24090423 | 水泥 | 温州市龙湾瑶溪阿高建材店 | 江山虎+图形 | 江山市何家山水泥有限公司 | P.P 32.5R | 2024-09-15 | 所检项目符合本次监督抽查要求
43 | NAPT24090336 | 水泥 | 乐清市北白象天献水泥批发部 | 图形 | 常山南方水泥有限公司 | M32.5 50kg/袋 | 240921072002024DB133 | 所检项目符合本次监督抽查要求
44 | NAPT24090393 | 水泥 | 林柏青（个体工商户） | 图形 | 浙江杜山集团有限公司 | M32.5 | / | 所检项目符合本次监督抽查要求
45 | NAPT24080447 | 水泥 | 温州市雯霓水泥有限公司 | 海螺 | 乐清海螺水泥有限责任公司 | M32.5 50kg/袋 | 2024714 | 所检项目符合本次监督抽查要求
46 | NAPT24090269 | 水泥 | 瑞安市宏晟建材有限公司 | 图形 | 常山南方水泥有限公司缙云分公司 | M32.5 50kg | 20240911 | 所检项目符合本次监督抽查要求
47 | NAPT24090268 | 水泥 | 瑞安市安巨建材有限公司 | 图形 | 浙江青龙山建材有限公司 | M32.5 50kg | A630915021YM43143 | 所检项目符合本次监督抽查要求
48 | NAPT24090267 | 水泥 | 瑞安市亿豪建材有限公司 | 图形 | 浙江红狮水泥股份有限公司 | M32.5 50kg | RA010915031 | 所检项目符合本次监督抽查要求
49 | NAPT24100019 | 水泥 | 温州联谦建材有限公司 | 图形 | 浙江常山虎跃水泥有限责任公司 | M32.5 50kg/袋 | / | 所检项目符合本次监督抽查要求
50 | NAPT24100021 | 水泥 | 平阳增华建材有限公司 | 图形 | 兰溪南方水泥有限公司 | M32.5 50kg/袋 | 20241006 | 所检项目符合本次监督抽查要求
51 | NAPT24100024 | 水泥 | 温州市鹿城区广化振连水泥店 | 图形 | 江西玉鹰水泥有限公司 | P.S.A32.5 50kg/袋 | 20240919 | 所检项目符合本次监督抽查要求
52 | NAPT24090454 | 水泥 | 温州市金灏建材有限公司 | / | 乐清海螺水泥有限责任公司 | M32.5 50kg | 20240926 | 所检项目符合本次监督抽查要求
53 | NAPT24080266 | 水泥 | 温州市鹿城区双屿钦仲建材店 | 虎牌 | 江西玉鹰水泥有限公司 | P.S.A32.5 50kg/袋 | 2024072702 | 所检项目符合本次监督抽查要求
54 | NAPT24080264 | 水泥 | 温州市鹿城区双屿钦仲建材店 | 虎子牌 | 浙江常山虎跃水泥有限责任公司 | P.S.A32.5 50kg/袋 | 24072 | 所检项目符合本次监督抽查要求
55 | NAPT24080336 | 水泥 | 温州市鹿城区仰义相飞模具材料店 | 华东大老虎 | 浙江双狮建材有限公司 | M32.5 50kg/袋 | 240730 | 所检项目符合本次监督抽查要求
56 | NAPT24090472 | 水泥 | 温州市美香建材有限公司 | 万年桥+图形 | 缙云红狮水泥有限公司 | M32.5 50kg | 2024-09-25 | 所检项目符合本次监督抽查要求
57 | NAPT24100054 | 水泥 | 温州市龙湾永中陈志德水泥店 | 图形 | 浙江双狮建材有限公司 | M32.5 50kg | 2024-10-03 | 所检项目符合本次监督抽查要求
58 | NAPT24090455 | 水泥 | 温州市金灏建材有限公司 | 图形 | 缙云红狮水泥有限公司 | P.O42.5 50kg | / | 所检项目符合本次监督抽查要求
59 | NAPT24100027 | 水泥 | 平阳增华建材有限公司 | / | 建德超翔水泥有限公司 | P.O42.5 50kg/袋 | 20241007 | 所检项目符合本次监督抽查要求
60 | NAPT24100018 | 水泥 | 龙港市光快水泥店 | 图形 | 浙江虎鹰水泥有限公司 | M32.5 50kg/袋 | 20241007 | 所检项目符合本次监督抽查要求
61 | NAPH24090121 | 热轧带肋钢筋 | 温州市金灏建材有限公司 | 图形商标 | 福建福华新材料集团有限公司 | Φ10mm HRB400E | 2024-06-20 | 所检项目符合本次监督抽查要求
62 | NAPH24090254 | 热轧带肋钢筋 | 温州市龙湾海滨郑元松钢材店 | 图形 | 浙江广欣金属制品有限公司 | Φ12mm HRB400 | 2024-05-26/2024052604 | 所检项目符合本次监督抽查要求
63 | NAPH24090397 | 热轧带肋钢筋 | 乐清市秀元建材经营部 | 图形 | 方大特钢科技股份有限公司 | ◎22×9000mm HRB400E | 2024-05-17 | 所检项目符合本次监督抽查要求
64 | NAPH24070603 | 热轧带肋钢筋 | 瑞安市南岸钢材经营部 | GDHC | 福建大东海实业集团有限公司 | HRB400E /Φ12mm | 2024.06.19 | 所检项目符合本次监督抽查要求
65 | NAPH24070586 | 热轧带肋钢筋 | 瑞安市鑫莱建材经营部 | / | 丽水华宏钢铁制品有限公司 | Φ12mm HRB400E | 2024.05.12 | 所检项目符合本次监督抽查要求
66 | NAPH24090394 | 热轧带肋钢筋 | 温州市鹿城区藤桥益文建材店 | 图形 | 江苏沙钢集团有限公司 | Φ14mm×09m HRB400E | 2024年04月30日 | 所检项目符合本次监督抽查要求
67 | NAPH24090395 | 热轧带肋钢筋 | 周献芬（个体工商户） | 图形 | 安徽省贵航特钢有限公司 | Φ20mm HRB400E | 2024-01-19 | 所检项目符合本次监督抽查要求
68 | NAPH24090396 | 热轧带肋钢筋 | 乐清市乐盛钢材经营部 | 图形 | 福建宏丰实业集团有限公司 | Φ20mm HRB400E（直条） | 2024-06-24 | 所检项目符合本次监督抽查要求
69 | NAPH24090255 | 热轧带肋钢筋 | 温州市龙湾海滨郑元松钢材店 | 图形 | 芜湖市富鑫钢铁有限公司 | Φ14mm HRB400E | 2024-07-13 | 所检项目符合本次监督抽查要求
70 | NAPH24090338 | 热轧带肋钢筋 | 温州市龙湾天河建安钢材店 | 图形 | 方大特钢科技股份有限公司 | ◎12×9000mm HRB400E | 2024-04-21/炉号：24104891Y1。 | 所检项目符合本次监督抽查要求
71 | NAPH24090341 | 热轧带肋钢筋 | 温州市龙湾天河建安钢材店 | 图形 | 福建宏丰实业集团有限公司 | Φ18mm HRB400E（直条） | 2024-06-20/24060190 | 所检项目符合本次监督抽查要求
72 | NAPH24090119 | 热轧带肋钢筋 | 温州市金灏建材有限公司 | 图形商标 | 江西台鑫钢铁有限公司 | Φ12mm HRB400E | 2024年06月01日 | 所检项目符合本次监督抽查要求
73 | NAPH24090118 | 热轧带肋钢筋 | 温州市金灏建材有限公司 | 图形商标 | 福建罗源闽光钢铁有限责任公司 | Φ16mm HRB400E | 2024年06月04日 | 所检项目符合本次监督抽查要求
74 | NAPH24090363 | 热轧带肋钢筋 | 永嘉县陈锌建材有限公司 | 图形 | 江苏沙钢集团有限公司 | Φ16mm×09m HRB400E | 2024年05月16日 | 所检项目符合本次监督抽查要求
75 | NAPH24070587 | 热轧带肋钢筋 | 瑞安市鑫莱建材经营部 | / | 丽水华宏钢铁制品有限公司 | Φ18mm HRB400E | 2024.05.12 | 所检项目符合本次监督抽查要求
76 | NAOW24090430 | 淋浴用花洒 | 温州经济技术开发区滨海好劲购超市 | / | 广州市番禺区南村希艺欧塑料制品厂 | / | 2023-09-28/CEO-6855 | 所检项目符合本次监督抽查要求
77 | NAOW24090453 | 淋浴用花洒 | 永嘉县瓯北街道戴爱英卫浴店 | / | 九牧厨卫股份有限公司 | S175033-2B01-1 | 2023-11-01 | 所检项目符合本次监督抽查要求
78 | NAOW24090286 | 淋浴用花洒 | 温州市龙湾永中何阿泽五金店 | / | 泉州市大汉卫浴有限公司 | HQ-79276 | / | 所检项目符合本次监督抽查要求
79 | NAOW24090287 | 淋浴用花洒 | 温州市龙湾永中何阿泽五金店 | / | 福建过江龙卫浴有限公司 | H076A | 2024-06-07 | 所检项目符合本次监督抽查要求
80 | NAOW24070224 | 淋浴用花洒 | 瑞安市笑迎五金经营部 | 创博 | 南安市华德卫浴有限公司 | CB-055G | / | 所检项目符合本次监督抽查要求
81 | NAOW24070178 | 淋浴用花洒 | 温州市龙湾永中东方圆建材五金商行 | 过江龙卫浴 | 福建过江龙卫浴有限公司 | H061 | / | 所检项目符合本次监督抽查要求
82 | NAOW24070322 | 淋浴用花洒 | 苍南县宋婕五金商行 | / | 柏瑞润兴（北京）科技发展有限公司 | H8 | 2023.12.19 | 所检项目符合本次监督抽查要求
83 | NAOW24090284 | 淋浴用花洒 | 温州吉市隆商贸有限责任公司 | / | 厦门市得尔美卫浴有限公司 | DS1200 | 2024-03-14 | 所检项目符合本次监督抽查要求
84 | NAPT24070222 | 陶瓷砖 | 瑞安市雄豪建材有限公司 | 简一 | 清远市简一陶瓷有限公司 | D602169BM-FH 600mm×600mm | 2018.06.28 | 所检项目符合本次监督抽查要求
85 | NAPT24090469 | 陶瓷砖 | 温州市龙湾状元一鼎建材店 | / | 佛山市家和陶瓷有限公司 | 800×800mm | 2024-8-19 | 所检项目符合本次监督抽查要求
86 | NAPT24090470 | 陶瓷砖 | 温州陶瓷品市场陶城陶瓷店 | / | 佛山市精隆陶瓷有限公司 | 300×300×7.2(mm) | 2023-12-25 | 所检项目符合本次监督抽查要求
87 | NAPT24090471 | 陶瓷砖 | 温州陶瓷品市场陶城陶瓷店 | / | 佛山市旺家居陶瓷有限公司 | 600×600×9mm | 2024-04-1 | 所检项目符合本次监督抽查要求
88 | NAPT24090467 | 陶瓷砖 | 温州市龙湾状元一鼎建材店 | / | 佛山万千红陶瓷有限公司 | 400×800mm | 2024-03-26 | 所检项目符合本次监督抽查要求
89 | NACB24090125 | 浸渍胶膜纸饰面细木工板 | 温州市鹿城区广化娄琰瑜板材店 | / | 德华兔宝宝装饰新材股份有限公司 | 1.22m×2.44m×1.8cm TRS E_(NF) | 20240907 | 所检项目符合本次监督抽查要求
90 | NACB24090130 | 浸渍胶膜纸饰面细木工板 | 温州忠骑建材装饰有限公司 | / | 浙江江山锦绣装饰材料有限公司 | 1.22m×2.44m×1.65cm | 20240908 | 所检项目符合本次监督抽查要求
91 | NACB24090133 | 浸渍胶膜纸饰面细木工板 | 温州炳春木业有限公司 | 图形商标 | 临沂少年派装饰材料有限公司 | 1.22m×2.44m×1.8cm E0级 | / | 所检项目符合本次监督抽查要求
92 | NACB24090126 | 浸渍胶膜纸饰面细木工板 | 温州市鹿城区广化娄琰瑜板材店 | / | 德华兔宝宝装饰新材股份有限公司 | 1.22m×2.44m×1.8cm TRS E_(NF) | 20240730 | 所检项目符合本次监督抽查要求
93 | NACB24090127 | 浸渍胶膜纸饰面细木工板 | 温州伍伍伍木业有限公司 | 图形商标 | 千年舟新材科技集团股份有限公司 | 1.22m×2.44m×1.8cm | 20240417 | 所检项目符合本次监督抽查要求
94 | NACB24090128 | 浸渍胶膜纸饰面细木工板 | 温州伍伍伍木业有限公司 | 图形商标 | 千年舟新材科技集团股份有限公司 | 1.22m×2.44m×1.8cm | 20240908 | 所检项目符合本次监督抽查要求
95 | NACB24090129 | 浸渍胶膜纸饰面细木工板 | 温州忠骑建材装饰有限公司 | / | 浙江江山锦绣装饰材料有限公司 | 1.22m×2.44m×1.65cm | 20240226 | 所检项目符合本次监督抽查要求
96 | NACB24090123 | 浸渍胶膜纸饰面细木工板 | 温州市忠睿建材有限公司 | / | 江山市鼎立竹业有限公司 | 1.22m×2.44m×1.8cm | 2023/09/04 | 所检项目符合本次监督抽查要求
97 | NACB24070141 | 浸渍胶膜纸饰面细木工板 | 瑞安市涵丹建材经营部 | 莫干山 | 浙江云峰莫干山地板有限公司 | （1225×197×14）mm | 2023.07.15 | 所检项目符合本次监督抽查要求
98 | NAPG24090366 | 建筑排水用硬聚氯乙烯（PVC-U）管材 | 永嘉县乌牛振业五金有限公司 | 保利 | 浙江爱康实业有限公司 | dn50×2.0mm | 2024-05-15 | 所检项目符合本次监督抽查要求
99 | NAPG24070265 | 建筑排水用硬聚氯乙烯（PVC-U）管材 | 温州广纳五金装饰市场陈彩玉五金店 | 伟星 | 临海伟星新型建材有限公司 | dn50×2.0mm | 2024/06/05 | 所检项目符合本次监督抽查要求
100 | NAPG24070324 | 冷热水用聚丙烯管材 | 苍南发利五金商行 | 铭大 | 浙江增洲管业有限公司 | PP-R S3.2 D25×3.5 | 20211216055841 | 所检项目符合本次监督抽查要求
101 | NAPG24070176 | 冷热水用聚丙烯管材 | 瑞安市城关华义水暖店 | 中财 | 浙江中财管道科技股份有限公司 | PP-R S3.2 dn20×en2.8mm | H2401271201036 | 所检项目符合本次监督抽查要求
102 | NAPG24070521 | 冷热水用聚丙烯管材 | 温州市鹿城区双屿西华五金水暖店 | 华元 | 浙江安赛管业有限公司 | PP-R S3.2 20×en2.8mm | 2023.12.12 | 所检项目符合本次监督抽查要求
103 | NAPG24080003 | 冷热水用聚丙烯管材 | 温州市瓯海娄桥秀飞五金店 | 日丰 | 日丰企业集团有限公司 | S3.2 dn20×2.8 | / | 所检项目符合本次监督抽查要求
104 | NAPG24070615 | 冷热水用聚丙烯管材 | 温州市洁羽建材有限公司 | TY | 浙江天雁控股有限公司 | PP-R S3.2 dn20×en2.8 | 2024.04.18 | 所检项目符合本次监督抽查要求
105 | NAPG24080593 | 冷热水用聚丙烯管材 | 乐清市翁垟余存五金批发部 | 德首 | 浙江德首新型建材有限公司 | S3.2 dn25×en3.5 | / | 所检项目符合本次监督抽查要求
106 | NAPG24070451 | 冷热水用聚丙烯管材 | 温州市鹿城区广化顺力五金店 | 参管 | 温州濠门管业有限公司 | PP-R环保型 dn20×2.8mm | / | 所检项目符合本次监督抽查要求
107 | NAPG24090332 | 冷热水用聚丙烯管材 | 温州广纳五金装饰市场松利五金经营部 | / | 浙江安赛管业有限公司 | S3.2 De25×en3.5mm | 2023-10-30 | 所检项目符合本次监督抽查要求
108 | NAPG24070614 | 冷热水用聚丙烯管件 | 温州市洁羽建材有限公司 | TY | 浙江天雁控股有限公司 | PP-R S2.5 Φ 25 | / | 所检项目符合本次监督抽查要求
109 | NAPG24090289 | 冷热水用聚丙烯管件 | 温州市龙湾永中真榜五金店 | 法恩莎 | 温州法恩莎电器有限公司 | PP-R S2.5 20×20×20 | / | 所检项目符合本次监督抽查要求
110 | NAPG24070323 | 冷热水用聚丙烯管件 | 苍南县宋婕五金商行 | 保利 | 浙江爱康实业有限公司 | PP-R S2.5 dn20 | 2022.04.11 | 所检项目符合本次监督抽查要求
111 | NAPG24070287 | 冷热水用聚丙烯管件 | 龙港市新约五金商行 | 中财 | 浙江中财管道科技股份有限公司 | PP-R dn20 S2.5 | 2023.12.16 | 所检项目符合本次监督抽查要求
112 | NAPG24070286 | 冷热水用聚丙烯管件 | 龙港市迦美五金经营部 | 公元 | 公元股份有限公司 | dn20 S2.5 | / | 所检项目符合本次监督抽查要求
113 | NAPG24070453 | 冷热水用聚丙烯管件 | 温州市鹿城区广化顺力五金店 | 参管 | 永嘉濠门管业有限公司 | HM96 PP-R PN2.5 L20 | / | 所检项目符合本次监督抽查要求
114 | NAPG24080592 | 冷热水用聚丙烯管件 | 乐清市翁垟余存五金批发部 | deso德首 | 浙江德首新型建材有限公司 | dn25 | 2024年05月07日 | 所检项目符合本次监督抽查要求
115 | NAPG24080562 | 冷热水用聚丙烯管件 | 乐清市柳市金隆五金商行 | 图形 | 上海正圆管业有限公司 | 25 | 2024-05-15 | 所检项目符合本次监督抽查要求
116 | NAPG24070285 | 冷热水用聚丙烯管件 | 龙港市迦美五金经营部 | 伟星 | 临海伟星新型建材有限公司 | dn25 S2.5 WXR220 | / | 所检项目符合本次监督抽查要求
117 | NAOW24070384 | 陶瓷片密封水嘴 | 温州市鹿城区广化程正国五金店 | 雷蒂森 | 福建雷蒂森卫浴有限公司 | 6703T | / | 所检项目符合本次监督抽查要求
118 | NAOW24070547 | 陶瓷片密封水嘴 | 温州市瓯海新桥明武五金店 | 沃德瑞 | 南安市妍雨卫浴厂 | / | / | 所检项目符合本次监督抽查要求
119 | NAOW24070266 | 陶瓷片密封水嘴 | 温州广纳五金装饰市场陈彩玉五金店 | 欧莎勒 | 泉州市欧畔厨卫科技有限公司 | 8853枪灰 | / | 所检项目符合本次监督抽查要求
120 | NAOW24070174 | 陶瓷片密封水嘴 | 瑞安市城关华义水暖店 | 中财卫浴 | 浙江中财管道科技股份有限公司 | ZCX9203116 | 2021.4.18 | 所检项目符合本次监督抽查要求
121 | NAOW24070223 | 陶瓷片密封水嘴 | 瑞安市笑迎五金经营部 | 水嘴（龙泉洗衣机水嘴） | 福建过江龙卫浴有限公司 | S021X | 2023.06.02 | 所检项目符合本次监督抽查要求
122 | NAOW24070177 | 陶瓷片密封水嘴 | 温州市龙湾永中东方圆建材五金商行 | 索思乐 | 福建省泉州市索思乐卫浴有限公司 | SL-WJ-349 | 2023年10月1日 | 所检项目符合本次监督抽查要求
123 | NAOW24070211 | 陶瓷片密封水嘴 | 瑞安市实美水暖器材店 | 苹果王 | 泉州苹果王卫浴有限公司 | PG42742 | PG42742001220914 | 所检项目符合本次监督抽查要求
124 | NAOW24070567 | 陶瓷片密封水嘴 | 温州市瓯海新桥锦柔五金店 | 潜水艇 | 柏瑞润兴（北京）科技发展有限公司 | L101X | / | 所检项目符合本次监督抽查要求
125 | NAOW24090421 | 陶瓷片密封水嘴 | 永嘉县瓯北街道金耀五金店 | 图形 | 福建省法歌丽卫浴有限公司 | 5203 | / | 所检项目符合本次监督抽查要求
126 | NAOW24070459 | 陶瓷片密封水嘴 | 温州市鹿城区广化西城五金电器店 | 泰力 | 泰力实业有限公司 | TLS-S02 | / | 所检项目符合本次监督抽查要求
127 | NAOS24080078 | 电子门锁 | 温州市众晟智能科技有限公司 | 因硕 | 杭州因硕智能科技有限公司 | C08D PLUS星空灰 | 20240622 | 所检项目符合本次监督抽查要求
128 | NAOS24080074 | 电子门锁 | 温州市瓯海梧田兵哥门锁店 | Gleewell | 广东格里维尔智能科技有限公司 | 梦之翼M8 Pro | / | 所检项目符合本次监督抽查要求
129 | NAOS24070616 | 电子门锁 | 温州晓米智能科技有限公司 | 德施曼 | 浙江德施曼科技智能股份有限公司 | E10 | 2023年10月25日 | 所检项目符合本次监督抽查要求
130 | NAOS24090312 | 电子门锁 | 乐清市鑫韦矩联智能锁经营部 | / | 广州保仕盾智能科技有限公司 | A2V(APP版） | / | 所检项目符合本次监督抽查要求
131 | NAOS24090335 | 电子门锁 | 温州市凯迪仕智能科技有限公司 | / | 深圳市凯迪仕智能科技股份有限公司 | Q7 FVP 3D人脸猫眼视屏智能锁 | / | 所检项目符合本次监督抽查要求
132 | NAOS24090420 | 电子门锁 | 温州市瓯海新桥索艾尼五金经营部 | 图形 | 中山市樱桃智能科技有限公司 | G01 Max 智能锁 黑色 | 2024年07月15日 | 所检项目符合本次监督抽查要求
133 | NAOS24070159 | 电子门锁 | 瑞安市顺祺五金店 | 豪力士 | 豪力士智能科技（中山）有限公司 | A7 | / | 所检项目符合本次监督抽查要求
134 | NAOS24070617 | 电子门锁 | 温州晓米智能科技有限公司 | 鹿客 | 鹿客科技（北京）股份有限公司 | PFVL101 | / | 所检项目符合本次监督抽查要求
135 | NAOS24080075 | 电子门锁 | 温州市瓯海梧田兵哥门锁店 | Gleewell | 广东格里维尔智能科技有限公司 | ixPromax主动对讲 | / | 所检项目符合本次监督抽查要求
136 | NAOS24090314 | 电子门锁 | 乐清市鑫韦矩联智能锁经营部 | / | 杭州萤石软件有限公司 | CS-DL50FVS | 18033345 | 所检项目符合本次监督抽查要求
137 | NAOS24070157 | 门锁（机械类） | 瑞安市顺祺五金店 | / | 温州耐奢五金有限公司 | 007灰分体 | / | 所检项目符合本次监督抽查要求
138 | NAOS24090452 | 门锁（机械类） | 乐清市柳市孟龄五金店 | 锁尼 | 锁尼科技（浙江）有限公司 | SN58-18 | / | 所检项目符合本次监督抽查要求
139 | NAOS24090392 | 门锁（机械类） | 温州市鹿城区南郊陈形形五金店 | 图形 | 中山市小榄镇泰森五金塑料制品厂 | 5791-SS | / | 所检项目符合本次监督抽查要求
140 | NAOS24090419 | 门锁（机械类） | 温州市鹿城区南郊兰海装饰五金店 | 图形 | 上海玛伊沙实业发展有限公司 | 7286-217P-大70 | 2023-03-04 | 所检项目符合本次监督抽查要求
141 | NAOS24090418 | 门锁（机械类） | 温州市鹿城区南郊兰海装饰五金店 | / | 中山市罗德堡五金厂 | Z5-71Z168-BL | 230308 | 所检项目符合本次监督抽查要求
142 | NAOS24090391 | 门锁（机械类） | 温州市鹿城区南郊陈形形五金店 | 图形 | 深圳御华门五金科技有限公司 | F03-7227-YH雅黑 | / | 所检项目符合本次监督抽查要求
143 | NAOS24070463 | 门锁（机械类） | 温州市鹿城区广化西城五金电器店 | 雄保 | 中山市雄保金属制品有限公司 | 9219 1.0铬一字铜头锌舌带边左 | / | 所检项目符合明示质量要求，未达到国家、行业标准规定
144 | NAOS24090261 | 门锁（机械类） | 温州市龙湾永中安得利劳保五金经营部 | 骏力+图形 | 中山市骏力金属制品有限公司 | 938A | / | 所检项目符合本次监督抽查要求
145 | NAOS24080112 | 门锁（机械类） | 温州市瓯海开发区柳花五金店 | 诺美达 | 中山市榄川五金制品厂 | / | / | 所检项目符合本次监督抽查要求
146 | NAOS24070568 | 门锁（机械类） | 温州市瓯海新桥锦柔五金店 | 名固 | 中山市小榄镇名固金属制品厂 | 5791-SS/H 电脑匙60# | / | 所检项目符合本次监督抽查要求
147 | JDD202400292 | 砂轮 | 温州市大康机电有限公司 | 林海 | 廊坊盛森磨具有限公司 | 125*1.2*22.2mm 41-WA/F46R5BF2 80M/S | 2022.11 | 所检项目符合本次监督抽查要求
148 | JDD202400289 | 砂轮 | 温州市鹿城区南郊鑫鑫乐成磨料磨具店 | 金利威 | 深圳市金利威磨料磨具有限公司 | 107*1.2*16mm T41-WA60R8BF 80m/s | / | 所检项目符合本次监督抽查要求
149 | JDD202400293 | 砂轮 | ***(付星星个体工商户） | 砂威 | 深圳市二砂深联有限公司 | 105*1.2*16mm 41-WA/F60RBF 80M/S | / | 所检项目符合本次监督抽查要求
150 | JFM202408030 | 水暖用螺纹连接阀门 | 温州市龙湾沙城爱比特五金店 | / | 玉环市海乐欧阀门有限公司 | PN16 DN15 | / | 所检项目符合本次监督抽查要求
151 | NAOJ24090367 | 紧固件 | 温州市炬铧金属贸易有限公司 | 利峰 | 福建利峰五金科技有限公司 | M10×25 A2-70 C级 | 2024-03-26 | 所检项目符合本次监督抽查要求
152 | NAOJ24090372 | 紧固件 | 温州市亿雄标准件有限公司 | / | 上海哈迪威紧固件有限公司 | GB70-76 10×50全牙 8.8级 A级 | 60-230428010 | 所检项目符合本次监督抽查要求
153 | NAOJ24090374 | 紧固件 | 温州市亿雄标准件有限公司 | / | 江西亿雄标准件有限公司 | M8*20 4.8级 C级 | 2024/08/23 | 所检项目符合本次监督抽查要求
154 | NAOJ24090369 | 紧固件 | 温州市俊达标准件有限公司 | 图形 | 衢州天力紧固件有限公司 | M8×60 8.8级 A级 | / | 所检项目符合本次监督抽查要求
155 | NAOJ24090370 | 紧固件 | 温州市亿雄标准件有限公司 | / | 温州晟创五金制品有限公司 | 8*30 10.9级 C级 | 2024-08-11 | 所检项目符合本次监督抽查要求