## Sheet1
2024年第十批产品质量监督抽查结果汇总表
序号 | 产品名称 | 产品分类 | 受检单位名称 | 统一社会信用代码 | 标称生产单位 | 抽样领域 | 生产日期/批号 | 商标 | 规格型号 | 检验单位 | 综合判定 | 不合格项目（名称）
1 | 刨花板 | 建筑和装饰装修材料 | 费县宏川板材厂 | 9137132508396519XD | 费县宏川板材厂 | 生产领域 | 2024-10-7/- | - | mm：1220×2440×14 OSB/1型 | 临沂市产品质量监督检验所 | 合格
2 | 刨花板 | 建筑和装饰装修材料 | 山东和诺木业有限公司 | 91371302MA3F6FTD0M | 山东和诺木业有限公司 | 生产领域 | 2024-10-4/- | - | mm：2440×1220×18 P2型 | 临沂市产品质量监督检验所 | 合格
3 | 刨花板 | 建筑和装饰装修材料 | 临沂市兰山区鲁凯板材厂 | 91371302798667743N | 临沂市兰山区鲁凯板材厂 | 生产领域 | 2024-10-2/- | - | mm：2440×1220×18 P0型 | 临沂市产品质量监督检验所 | 合格
4 | 刨花板 | 建筑和装饰装修材料 | 山东凯华木业有限公司 | 913713003104906900 | 山东凯华木业有限公司 | 生产领域 | 2024-10-8/- | - | mm：2440×1220×18 P0型 | 临沂市产品质量监督检验所 | 合格
5 | 刨花板 | 建筑和装饰装修材料 | 临沂尚居人造板有限公司 | 91371325MA3MD0A74L | 临沂尚居人造板有限公司 | 生产领域 | 2024-10-17/- | - | mm：2440×1220×16 P1型 | 临沂市产品质量监督检验所 | 不合格 | 甲醛释放量;静曲强度
6 | 刨花板 | 建筑和装饰装修材料 | 临沂市兰山区华墠板材厂 | 91371302MA3EKLUG3X | 临沂市兰山区华墠板材厂 | 生产领域 | 2024-10-7/- | - | mm：2440×1220×18 P2型 | 临沂市产品质量监督检验所 | 合格
7 | 刨花板 | 建筑和装饰装修材料 | 临沂凯嘉木业有限公司 | 91371325MA3WN8AJ8X | 临沂凯嘉木业有限公司 | 生产领域 | 2024-10-12/- | - | mm：2440×1220×18 P2型 | 临沂市产品质量监督检验所 | 合格
8 | 刨花板 | 建筑和装饰装修材料 | 山东新港企业集团有限公司 | 91371300706055230E | 山东新港企业集团有限公司 | 生产领域 | 2024-10-3/- | - | mm：2440×1220×18 P2型 | 临沂市产品质量监督检验所 | 合格
9 | 刨花板 | 建筑和装饰装修材料 | 澳思柏恩装饰材料有限公司 | 91371322MA3CG6DC87 | 澳思柏恩装饰材料有限公司 | 生产领域 | 2024-10-14/- | - | mm：2440×1220×15 OSB/2型 | 临沂市产品质量监督检验所 | 合格
10 | 刨花板 | 建筑和装饰装修材料 | 临沂市兰山区东达板材厂 | 91371302MA3C7UJE9U | 临沂市兰山区东达板材厂 | 生产领域 | 2024-10-10/- | - | mm：2440×1220×18 P2型 | 临沂市产品质量监督检验所 | 合格
11 | 刨花板 | 建筑和装饰装修材料 | 山东鲁湘装饰材料有限公司 | 91371325MA3PU4UD73 | 山东鲁湘装饰材料有限公司 | 生产领域 | 2024-10-10/- | - | mm：2440×1220×18 P1型 | 临沂市产品质量监督检验所 | 合格
12 | 刨花板 | 建筑和装饰装修材料 | 费县嘉鸿木业有限公司 | 91371325583059409X | 费县嘉鸿木业有限公司 | 生产领域 | 2024-6-20/- | - | mm：2440×1220×18 P2型 | 临沂市产品质量监督检验所 | 合格
13 | 刨花板 | 建筑和装饰装修材料 | 山东格瑞恩新材料股份有限公司 | 91371300MA3ML9WF8F | 山东格瑞恩新材料股份有限公司 | 生产领域 | 2024-3-9/- | - | mm：2440×1220×18 P2型 | 临沂市产品质量监督检验所 | 合格
14 | 刨花板 | 建筑和装饰装修材料 | 临沂市兰山区昊启板材厂 | 91371302MA3CLQMJ4G | 临沂市兰山区昊启板材厂 | 生产领域 | 2024-10-5/- | - | mm：2440×1220×16 P1型 | 临沂市产品质量监督检验所 | 合格
15 | 刨花板 | 建筑和装饰装修材料 | 山东旭美尚诺装饰材料有限公司 | 91371302MA3ERDCB4J | 山东旭美尚诺装饰材料有限公司 | 生产领域 | 2024-9-23/- | - | mm：2440×1220×15 OSB/2型 | 临沂市产品质量监督检验所 | 合格
16 | 刨花板 | 建筑和装饰装修材料 | 临沂市兰山区莱悦木制品厂 | 91371302358630402Y | 临沂市兰山区莱悦木制品厂 | 生产领域 | 2024-9-28/- | - | mm：2440×1220×12 P1型 | 临沂市产品质量监督检验所 | 合格
17 | 刨花板 | 建筑和装饰装修材料 | 山东鹤洋木业有限公司 | 913713007254197819 | 山东鹤洋木业有限公司 | 生产领域 | 2024-10-7/- | - | mm：2440×1220×18 P1型 | 临沂市产品质量监督检验所 | 合格
18 | 刨花板 | 建筑和装饰装修材料 | 费县东达板材厂 | 91371325MA3D0FYYXE | 费县东达板材厂 | 生产领域 | 2024-10-16/- | - | mm：2440×1220×18 P1型 | 临沂市产品质量监督检验所 | 合格
19 | 刨花板 | 建筑和装饰装修材料 | 临沂荣德新型材料有限公司 | 913713250713367087 | 临沂荣德新型材料有限公司 | 生产领域 | 2024-10-12/- | - | mm：2440×1220×16 P1型 | 临沂市产品质量监督检验所 | 合格
20 | 刨花板 | 建筑和装饰装修材料 | 费县富群板材厂 | 91371325MA3DDXPP9B | 费县富群板材厂 | 生产领域 | 2024-10-6/- | - | mm：2440×1220×16 P2型 | 临沂市产品质量监督检验所 | 合格
21 | 刨花板 | 建筑和装饰装修材料 | 临沂市兰山区庆玉板材厂 | 92371302MA3J4CH88M | 临沂市兰山区庆玉板材厂 | 生产领域 | 2024-9-18/- | - | mm：2440×1220×18 P1型 | 临沂市产品质量监督检验所 | 合格
22 | 刨花板 | 建筑和装饰装修材料 | 临沂福高木业有限公司 | 91371302493986348E | 临沂福高木业有限公司 | 生产领域 | 2024-9-30/- | - | mm：2440×1220×14 OSB/2型 | 临沂市产品质量监督检验所 | 合格
23 | 刨花板 | 建筑和装饰装修材料 | 山东久乐福木业有限公司 | 91371325MA3DKQLX8P | 山东久乐福木业有限公司 | 生产领域 | 2024-10-14/- | - | mm：1220×2440×18 OSB/2型 | 临沂市产品质量监督检验所 | 合格
24 | 刨花板 | 建筑和装饰装修材料 | 临沂凯畅木业有限公司 | 91371325MA7MQ3B93W | 临沂凯畅木业有限公司 | 生产领域 | 2024-10-16/- | - | mm：1220×2440×14 OSB/2型 | 临沂市产品质量监督检验所 | 合格
25 | 刨花板 | 建筑和装饰装修材料 | 山东福千源装饰新材料有限公司 | 91371326MA3EPJAT44 | 山东福千源装饰新材料有限公司 | 生产领域 | 2024-9-20/- | - | mm：2440×1220×16 P1型 | 临沂市产品质量监督检验所 | 合格
26 | 刨花板 | 建筑和装饰装修材料 | 费县晟利源板材厂 | 9137132509067215X3 | 费县晟利源板材厂 | 生产领域 | 2024-10-10/- | - | mm：2440×1220×18 P1型 | 临沂市产品质量监督检验所 | 合格