## 汇总表（详表
广州市消费者委员会2019年羽绒服比较试验结果汇总表（详表）
序 号 | 检验 报告号 | 样品名称 | 标称商标或品牌 | 规格型号 | 批号或生产日期 | 样品单价 | 生产商/制造商名称 | 生产商/制造商地址 | 产品使用说明（标识） |  |  | 纤维含量（%） |  |  | 甲醛含量 (mg/kg) |  |  | pH值 |  |  | 可分解致癌芳香胺染料 |  |  | 耐干摩擦色牢度 |  |  | 耐湿摩擦色牢度 |  |  | 耐水色牢度 |  |  | 耐汗渍色牢度 |  |  | 嗜温性需氧菌(CFU/g) |  |  | 粪链球菌(CFU/g) |  |  | 亚硫酸还原梭状 芽孢杆菌(CFU/g) |  |  | 沙门氏菌(CFU/g) |  |  | 鸭绒含量(%) |  |  | 鸭毛含量(%) |  |  | 含绒量(%) |  |  | 绒子含量(%) |  |  | 充绒量(g) |  |  | 蓬松度(cm) |  |  | 耗氧量 (mg/100g) |  |  | 净绒含量(%) |  |  | 胶水羽绒评估 |  |  | 总判定 | 备注
|  |  |  | 规格型号 | 批号或生产日期 | 样品单价 | 生产商/制造商名称 | 生产商/制造商地址 | 标准值 | 标示值 | 实测值 | 标准值 | 标示值 | 实测值 | 标准值 | 标示值 | 实测值 | 标准值 | 标示值 | 实测值 | 标准值 | 标示值 | 实测值 | 标准值 | 标示值 | 实测值 | 标准值 | 标示值 | 实测值 | 标准值 | 标示值 | 实测值 | 标准值 | 标示值 | 实测值 | 标准值 | 标示值 | 实测值 | 标准值 | 标示值 | 实测值 | 标准值 | 标示值 | 实测值 | 标准值 | 标示值 | 实测值 | 标准值 | 标示值 | 实测值 | 标准值 | 标示值 | 实测值 | 标准值 | 标示值 | 实测值 | 标准值 | 标示值 | 实测值 | 标准值 | 标示值 | 实测值 | 标准值 | 标示值 | 实测值 | 标准值 | 标示值 | 实测值 | 标准值 | 标示值 | 实测值 | 标准值 | 标示值 | 实测值
|  |  |  | 规格型号 | 批号或生产日期 | 样品单价 | 生产商/制造商名称 | 生产商/制造商地址
1 | 2 | 3 | 4 | 5 | 6 | 7 | 8 | 9 | 10 | 13 | 14 | 15 | 16 | 17 | 18 | 19 | 20 | 21 | 22 | 23 | 24 | 25 | 26 | 27 | 28 | 29 | 30 | 31 | 32 | 33 | 34 | 35 | 36 | 37 | 38 | [39 empty] | 72 | 73
1 | 19S001056 | 男款中长款加厚羽绒外套 | 凯乐石(KAILAS) | 190/108B | ---/KG310174 | 1499 | 湛江市玛雅旅游用品有限公司 | 湛江市霞山区椹川大道中八号 | 1.制造者的名称和地址：应标明承担法律责任的制造者依法登记注册的名称和地址。进口纺织品和服装应标明该产品的原产地（国家或地区），以及代理商或进口商或销售商在中国大陆依法登记注册的名称和地址。2.产品名称：应表明产品的真实属性。应使用不会引起消费者误解或混淆的名称。3.产品号型或规格：服装类产品耐久标签宜按GB/T 1335或GB/T 6411标注号型，针织类服装也可标明产品长度或围度等。其它产品按产品标准或产品的特征标明其号型或规格。4.纤维成分及含量：产品耐久标签按GB/T 29862的规定标明其纤维的成分及含量。5.维护方法：耐久标签应按GB/T 8685规定的图形符号表述维护方法，可增加对图形符号相对应的说明性文字。当图形符号满足不了需要时，可用文字予以说明。6.执行的产品标准：产品应标明所执行的国家、行业、地方或企业的产品标准编号。7.安全类别：根据GB 18401或GB 31701标准规定:婴幼儿纺织产品必须在使用说明上标明“婴幼儿用品”字样，其他产品应标明所符合的基本安全技术要求类别。8.相应产品标准规定的其他要求：根据相应产品标准要求。 |  | 符合要求 |  | [面料]：锦纶100； [银灰身里]：里料（标称）：锦纶100 [前幅身里/帽里]：里料（标称）：锦纶100 [袖里]里料（标称）：锦纶100 | [面料]：锦纶100 [银灰身里]：里料（标称）：锦纶100 [前幅身里/帽里]：里料（标称）：锦纶100 [袖里]里料（标称）：锦纶100 | ≤300 (C类) |  | 未检出 | 4.0～9.0 (C类) |  | [面料]6.5 [前幅身里]6.4 | ≤20 |  | 未检出 (检出限:5) | ≥3-4 |  | 4-5 | ≥2-3 |  | 4-5 | 变色 ≥3-4 沾色 ≥3 |  | 变色 4 沾色4-5 | 变色 ≥3 沾色 ≥3 |  | 变色 4 沾色 4-5 | ＜106 |  | 1.8×104 | ＜102 |  | 未检出 | ＜102 |  | 未检出 | 20g中不得检出 |  | 未检出 | ≤15.0 |  | 11.3 | ≤15.0 |  | 10.1 | 90 -3.0 |  | 92.8 | ≥81.0 |  | 91.2 | 240 -5.0% |  | 234 | ≥15.0 |  | 19.0 | ≤10.0 |  | 3.2 | / |  | 86.4 | 1.外观形态：“蚕茧”式羽绒：≥10朵/0.1g；外观形态无异常：1)羽绒分布不均匀，粘结严重； 2)绒形异常，绒核不明显，绒丝、羽丝、陆禽毛丝或粉尘等较多； 3)存在“蚕茧”式羽绒； 4)具有其他“胶水羽绒”特有的显性特征。 具有上述特征中的两项及以上。 2.显微镜下形态：20朵疑似试样中呈现非正常羽绒影像的绒朵数量：≥1朵。 3.理化分析：红外光谱分析结果：具有显著的硅类化合物，含有一项及以上异常化学物质。 |  | 未发现 | 不作判定
2 | 19S001057 | 羽绒服 | 保罗 弗兰克 paul frank | 170/92A | ---/PFCDJ184208W | 731 | 红纺文化有限公司 | 上海市普陀区光复西路2899弄9号101-708室 |  |  | 符合要求 |  | [面料]：聚酯纤维 100 [里料]：聚酯纤维 100 | [面料]：聚酯纤维 100 [里料]：聚酯纤维 100 | ≤300 (C类) |  | 未检出 |  |  | [面料]：4.9 [里料]：6.3 |  |  | 未检出 (检出限:5) | ≥3-4 |  | 3-4 | ≥2-3 |  | 4 | 变色 ≥3-4 沾色 ≥3 |  | 变色 4 沾色4 | 变色 ≥3 沾色 ≥3 |  | 变色 4 沾色 3-4 |  |  | 7.3×105 |  |  | 未检出 |  |  | 未检出 |  |  | 未检出 | / |  | / | / |  | / | 80 -3.0 |  | 80.4 | ≥72.0 |  | 72.4 | 200.2 -5.0% |  | 184 | ≥14.0 |  | 14.1 | ≤10.0 |  | 3.2 | / |  | 60.5 |  |  | 未发现 | 不作判定
3 | 19S001058 | 男式羽绒服 | GAP | 185/124A(XXL) | ---/479909 | 899 | 盖璞（上海）商业有限公司 | 上海市静安区常德路800号八佰秀6号楼2层 |  |  | 符合要求 |  | [帽里料]：兜帽里料（标称）：聚酯纤维 82 ±5棉18 ±5 [大身里料]：聚酯纤维 100 [面料]：聚酯纤维 82 ±5 棉18 ±5 [袖里料]：袖里（标称）： 聚酯纤维 100 | [帽里料]：(结合公定回潮率含量):聚酯纤维 82.6棉17.4 [大身里料]：聚酯纤维 100 [面料]：(结合公定回潮率含量):聚酯纤维 82.8棉17.2 [袖里料]：聚酯纤维 100 | ≤300 (C类) |  | 未检出 |  |  | [面料]：6.7 [大身里料]：6.6 |  |  | 未检出 (检出限:5) | ≥3-4 |  | 3-4 | ≥2-3 |  | 3-4 | 变色 ≥3-4 沾色 ≥3 |  | 变色 4 沾色4 | 变色 ≥3 沾色 ≥3 |  | 变色 4 沾色 4 |  |  | 3.1×105 |  |  | 未检出 |  |  | 未检出 |  |  | 未检出 | / |  | / | / |  | / | 80 -3.0 |  | 80.4 | ≥72.0 |  | 72.4 | 325 -5.0% |  | 351 | ≥14.0 |  | 14.3 | ≤10.0 |  | 3.2 | / |  | 60.9 |  |  | 未发现 | 不作判定
4 | 19S001059 | 羽绒夹克 | 极星(ARCTOS) | 185/100A | ---/AGDC21141 | 579 | 北京极星之旅科技有限公司 | 北京市昌平区科技园区白浮泉路10号2号楼4层1007室 |  |  | 符合要求 |  | [里料]：聚酯纤维 100 [面料]：锦纶100 | [里料]：聚酯纤维 100 [面料]：锦纶100 | ≤300 (C类) |  | 未检出 |  |  | [里料]：6.4 [面料]：5.8 |  |  | 未检出 (检出限:5) | ≥3-4 |  | 4-5 | ≥2-3 |  | 4-5 | 变色 ≥3-4 沾色 ≥3 |  | 变色 4 沾色4-5 | 变色 ≥3 沾色 ≥3 |  | 变色 4 沾色 4-5 |  |  | 1.8×103 |  |  | 未检出 |  |  | 未检出 |  |  | 未检出 | ≤15.0 |  | 14.9 | ≤15.0 |  | 4.5 | 90 -3.0 |  | 89.4 | ≥81.0 |  | 81.6 | 184 -5.0% |  | 180 | ≥15.0 |  | 15.8 | ≤10.0 |  | 3.2 | / |  | 66.9 |  |  | 未发现 | 不作判定
5 | 19S001060 | 男羽绒服 | U.S.POLO ASSN. | 190/104A | ---/AYRMD-58504 | 699 | 常州艺彩品牌管理有限公司 | 江苏省常州市武进区古方中路1号 |  |  | 符合要求 |  | [面料]：聚酯纤维 100 (非纤维物质除外) [身里]：里料1（标称）：锦纶 100 [袖里]：里料2（标称）：聚酯纤维 100 [帽填充物]：聚酯纤维 100 | [面料]：聚酯纤维 100 [身里]：锦纶100 [袖里]：聚酯纤维 100 [帽填充物]：聚酯纤维 100 | ≤300 (C类) |  | 未检出 |  |  | [身里]：6.3 [面料]：6.8 |  |  | 未检出 (检出限:5) | ≥3-4 |  | 4 | ≥3 |  | 4-5 | 变色 ≥4 沾色 ≥3-4 |  | 变色 4 沾色4-5 | 变色 ≥3 沾色 ≥3 |  | 变色 4 沾色 4-5 |  |  | 1.7×104 |  |  | 未检出 |  |  | 未检出 |  |  | 未检出 | / |  | / | / |  | / | 80 -3.0 |  | 83.0 | ≥72.0 |  | 75.9 | 229 -5.0% |  | 236 | ≥14.0 |  | 15.2 | ≤10.0 |  | 3.2 | / |  | 67.3 |  |  | 未发现 | 不作判定
6 | 19S001061 | 女装羽绒服 | 苏醒的乐园 | 175/92A | ---/SXYRF19029 | 799 | 上海苏醒电子商务有限公司 | 上海市浦东新区沪南公路3095号2号楼201室 |  |  | 符合要求 |  | [成衣面料]：面料（标称）：聚酯纤维 100 [成衣帽填充物]：填充物1（标称）：聚酯纤维 100 [成衣帽里]：里料（标称）：聚酯纤维 100 [成衣身里]：里料（标称）：聚酯纤维 100 | [成衣面料]：聚酯纤维 100 [成衣帽填充物]：聚酯纤维 100 [成衣帽里]：聚酯纤维 100 [成衣身里]：聚酯纤维 100 | ≤300 (C类) |  | 未检出 |  |  | [成衣帽里]：6.5 [成衣面料]：6.5 [成衣身里]：6.8 |  |  | 未检出 (检出限:5) | ≥3-4 |  | 4-5 | ≥2-3 |  | 4-5 | 变色 ≥3-4 沾色 ≥3 |  | 变色 4 沾色4-5 | 变色 ≥3 沾色 ≥3 |  | 变色 4 沾色 4-5 |  |  | 8.3×103 |  |  | 未检出 |  |  | 未检出 |  |  | 未检出 | / |  | / | / |  | / | 90 -3.0 |  | 91.1 | ≥81.0 |  | 82.4 | 126 -5.0% |  | 126 | ≥14.0 |  | 17.0 | ≤10.0 |  | 3.2 | / |  | 72.0 |  |  | 未发现 | 不作判定
7 | 19S001062 | 男装羽绒衫 | bossini | 180/96B | ---/31-30020-20 | 699 | 广州市堡狮龙实业有限公司 | 广州市越秀区东风中路437号1901房 |  |  | 符合要求 |  | [面料]：聚酯纤维 100 [里料]：聚酯纤维 100 | [面料]：聚酯纤维 100 [里料]：聚酯纤维 100 | ≤300 (C类) |  | 未检出 |  |  | [面料]：6.7 [里料]：6.5 |  |  | 未检出 (检出限:5) | ≥3-4 |  | 4-5 | ≥2-3 |  | 4-5 | 变色 ≥3-4 沾色 ≥3 |  | 变色 4 沾色4-5 | 变色 ≥3 沾色 ≥3 |  | 变色 4 沾色 4-5 |  |  | 5.1×103 |  |  | 未检出 |  |  | 未检出 |  |  | 未检出 | / |  | / | / |  | / | 90 -3.0 |  | 89.9 | ≥81.0 |  | 81.1 | 190 -5.0% |  | 227 | ≥14.0 |  | 15.0 | ≤10.0 |  | 4.8 | / |  | 66.3 |  |  | 未发现 | 不作判定
8 | 19S001063 | 保暖羽绒轻型连帽大衣-女 | lativ | 165/92A | ---/(未标注) | 499 | 诚衣（上海）商贸有限公司 | 上海市松江区民强路1236号（B栋东侧） |  |  | 符合要求 |  | [里料]：聚酯纤维 100 [帽绒毛]：腈纶100 [面料]：聚酯纤维 100 [帽毛地布]聚酯纤维 100 | [里料]：聚酯纤维 100 [帽绒毛]：腈纶100 [面料]：聚酯纤维 100 [帽毛地布]聚酯纤维 100 | ≤300 (C类) |  | 未检出 |  |  | [面料]：5.8 [里料]：5.7 |  |  | 未检出 (检出限:5) | ≥3-4 |  | 4-5 | ≥2-3 |  | 4-5 | 变色 ≥3-4 沾色 ≥3 |  | 变色 4 沾色3-4 | 变色 ≥3 沾色 ≥3 |  | 变色 4 沾色 3-4 |  |  | 2.6×104 |  |  | 未检出 |  |  | 未检出 |  |  | 未检出 | / |  | / | / |  | / | 90 -3.0 |  | 92.4 | ≥81.0 |  | 86.0 | 185 -5.0% |  | 185 | ≥14.0 |  | 17.2 | ≤10.0 |  | 3.2 | / |  | 78.4 |  |  | 未发现 | 不作判定
9 | 19S001064 | 羽绒外套 | KAMA | 185/100A XXL | ---/24-18725 | 439 | 北京卡玛原创服装服饰有限公司 | 北京朝阳区十里堡(鑫帝大厦)负一层 |  |  | 符合要求 |  | [里料]：聚酯纤维 100 [帽填充物]：帽里填充物（标称）：聚酯纤维 100 [面料]：棉98.6±5 氨纶1.4 ±3 | [里料]：聚酯纤维 100 [帽填充物]：聚酯纤维 100 [面料]：(结合公定回潮率含量):棉98.8 氨纶1.2 | ≤300 (C类) |  | 未检出 |  |  | [面料]：7.1 [里料]：6.6 |  |  | 未检出 (检出限:5) | ≥3-4 |  | 4-5 | ≥2 |  | 3 | 变色 ≥3-4 沾色 ≥3 |  | 变色 4 沾色4-5 | 变色 ≥3 沾色 ≥3 |  | 变色 4 沾色 4-5 |  |  | 7.3×104 |  |  | 未检出 |  |  | 未检出 |  |  | 未检出 | / |  | / | / |  | / | 80 -3.0 |  | 80.4 | ≥72.0 |  | 73.0 | 215 -5.0% |  | 207 | ≥14.0 |  | 14.0 | ≤10.0 |  | 3.2 | / |  | 59.3 |  |  | 未发现 | 不作判定
10 | 19S001065 | 羽绒服装 | 狼爪 | 175/96A | ---/5218351 | 1599 | 狼爪贸易（上海）有限公司 | 上海市浦东新区洲海路2777号909-02室 |  |  | 符合要求 |  | [面料]：聚酯纤维 100 [里料]：聚酯纤维 100 | [面料]：聚酯纤维 100 [里料]：聚酯纤维 100 | ≤300 (C类) |  | 未检出 |  |  | [面料]：6.5 [里料]：6.4 |  |  | 未检出 (检出限:5) | ≥3-4 |  | 4-5 | ≥2-3 |  | 4-5 | 变色 ≥3-4 沾色 ≥3 |  | 变色 4 沾色4-5 | 变色 ≥3 沾色 ≥3 |  | 变色 4 沾色 4-5 |  |  | 2.0×104 |  |  | 未检出 |  |  | 未检出 |  |  | 未检出 | ≤15.0 |  | 13.7 | ≤15.0 |  | 4.6 | 90 -3.0 |  | 94.0 | ≥81.0 |  | 88.2 | 370 -5.0% |  | 352 | ≥15.0 |  | 18.0 | ≤10.0 |  | 3.2 | / |  | 78.1 |  |  | 胶水羽绒 | 不作判定
11 | 19S001066 | 羽绒服 | JACK JONES 杰克•琼斯 | 195/112A(XXXL) | ---/(未标注) | 949.5 | 绫致时装（天津）有限公司 | 天津新技术产业园区武清开发区泉秀路9号 |  |  | 符合要求 |  | [面料面层]：锦纶100 [袖口针织配料]：罗纹（标称）：锦纶79 ±5 氨纶 21 ±5(含胶） [面料底层]：聚酯纤维 100 (中间胶除外)(装饰物部分除外) [其他填充物]：聚酯纤维 100 [主要里料]：里料（标称）：聚酯纤维 100 [后片拼接里料]：锦纶72 ±5 聚酯纤维 28 ±5 | [面料面层]：锦纶100 [袖口针织配料]：(结合公定回潮率含量): 锦纶78.6 氨纶21.4(含粘合剂) [面料底层]：聚酯纤维 100(粘合剂除外)(装饰部分除外) [其他填充物]：聚酯纤维100(无纺布除外) [主要里料]：聚酯纤维 100 [后片拼接里料]：(结合公定回潮率含量):锦纶75.5聚酯纤维 24.5 | ≤300 (C类) |  | 未检出 |  |  | [面料]：6.6 [主要里料]：6.7 |  |  | 未检出 (检出限:5) | ≥3-4 |  | 4 | ≥2-3 |  | 4-5 | 变色 ≥3-4 沾色 ≥3 |  | 变色 4 沾色3-4 | 变色 ≥3 沾色 ≥3 |  | 变色 4 沾色 3-4 |  |  | 5.5×104 |  |  | 未检出 |  |  | 未检出 |  |  | 未检出 | / |  | / | / |  | / | 90 -3.0 |  | 92.4 | ≥81.0 |  | 84.0 | 296 -5.0% |  | 307 | ≥14.0 |  | 16.8 | ≤10.0 |  | 3.2 | / |  | 73.8 |  |  | 未发现 | 不作判定
12 | 19S001067 | 羽绒服 | texwood | 170/92A | ---/85NA030A | 899 | 广州德士活萍果牌服装有限公司 | 广东省广州市越秀区中山四路246号主楼第32层01、03-07、11-12房号 |  |  | 符合要求 |  | [面料]：聚酯纤维 100 [里料]：聚酯纤维 100 | [面料]：聚酯纤维 100 [里料]：聚酯纤维 100 | ≤300 (C类) |  | 未检出 |  |  | [面料]：6.7 [里料]：6.6 |  |  | 未检出 (检出限:5) | ≥3-4 |  | 4 | ≥3 |  | 4 | 变色 ≥4 沾色 ≥3-4 |  | 变色 4 沾色4 | 变色 ≥3 沾色 ≥3 |  | 变色 4 沾色 4 |  |  | 7.5×104 |  |  | 未检出 |  |  | 未检出 |  |  | 未检出 | / |  | / | / |  | / | 70 -3.0 |  | 70.9 | ≥63.0 |  | 63.8 | 196 -5.0% |  | 209 | ≥14.0 |  | 12.9 | ≤10.0 |  | 8.0 | / |  | 49.9 |  |  | 未发现 | 不作判定
13 | 19S001068 | 羽绒外套 | EVISU | 175/108C(L) | ---/1EAOTM8NC715XX | 3359 | 乾玺贸易(上海)有限公司 | 上海市静安区广中西路777弄55号启迪大厦4楼 |  |  | 符合要求 |  | [面料]：聚酯纤维 100(涂层除外) [身里料]：聚酯纤维 100 | [面料]：聚酯纤维 100(涂层除外) [身里料]：聚酯纤维 100 | ≤300 (C类) |  | 未检出 |  |  | 6.6 |  |  | 未检出 (检出限:5) | ≥3-4 |  | 4-5 | ≥2-3 |  | 4-5 | 变色 ≥3-4 沾色 ≥3 |  | 变色 4 沾色4-5 | 变色 ≥3 沾色 ≥3 |  | 变色 4 沾色 4-5 |  |  | 6.1×104 |  |  | 未检出 |  |  | 未检出 |  |  | 未检出 | / |  | / | / |  | / | 80 -3.0 |  | 84.6 | ≥72.0 |  | 76.8 | 200 -5.0% |  | 205 | ≥14.0 |  | 14.0 | ≤10.0 |  | 3.2 | / |  | 62.4 |  |  | 未发现 | 不作判定
14 | 19S001069 | 高性能保暖羽绒大衣 | UNIQLO | 180/108B | ---/312-419992 | 1299 | 迅销（中国）商贸有限公司 | 上海市徐汇区虹桥路1号1幢19层1903、1904、1905单元 |  |  | 符合要求 |  | [面料]：聚酯纤维84±5 棉16±5 [门襟/帽沿填充物]：大身表侧部分填充物（标称）：聚酯纤维 100 [里料]：锦纶100 [袖口罗纹]：罗纹部分（标称）：腈纶61±5 绵羊毛26±5 聚酯纤维12±5 氨纶1±3 [人造毛领]：人造毛部分（标称）：腈纶87±5 聚酯纤维13 ±5 | [面料]：(结合公定回潮率含量):聚酯纤维84.8 棉15.2 [门襟/帽沿填充物]：聚酯纤维100(无纺布除外) [里料]：锦纶100 [袖口罗纹]：(结合公定回潮率含量):腈纶61.2 绵羊毛25.6 聚酯纤维 12.0氨纶1.2 [人造毛领]：(结合公定回潮率含量):腈纶87.2聚酯纤维 12.8 | ≤300 (C类) |  | 未检出 |  |  | [里料]：6.6 [面料]：6.7 |  |  | 未检出 (检出限:5) | ≥3 |  | 4 | ≥2 |  | 4 | 变色 ≥3 沾色 ≥3 |  | 变色 4 沾色4 | 变色 ≥4 沾色 ≥3 |  | 变色 4 沾色 3-4 |  |  | 6.5×104 |  |  | 未检出 |  |  | 未检出 |  |  | 未检出 | / |  | / | / |  | / | 90 -3.0 |  | 91.6 | ≥81.0 |  | 83.0 | 168 -5.0% |  | 164 | ≥14.0 |  | 18.2 | ≤10.0 |  | 3.2 | / |  | 78.0 |  |  | 未发现 | 不作判定
15 | 19S001070 | 羽绒外套 | LEE | 180/100A | ---/L346563GVK11 | 799 | 威富服饰（中国）有限公司 | 江苏省昆山市张浦镇建德路390号 |  |  | 符合要求 |  | [面料]：聚酯纤维 100 [里料]：聚酯纤维 100 | [面料]：聚酯纤维 100 [里料]：聚酯纤维 100 | ≤300 (C类) |  | 未检出 |  |  | 6.6 |  |  | 未检出 (检出限:5) | ≥3 |  | 4-5 | ≥1-2 |  | 4-5 | 变色 ≥3 沾色 ≥3 |  | 变色 4 沾色4 | 变色 ≥3 沾色 ≥3 |  | 变色 4 沾色 4 |  |  | 3.0×105 |  |  | 未检出 |  |  | 未检出 |  |  | 未检出 | / |  | / | / |  | / | 70 -3.0 |  | 75.8 | ≥63.0 |  | 69.8 | 266 -5.0% |  | 257 | ≥14.0 |  | 12.5 | ≤10.0 |  | 3.2 | / |  | 57.1 |  |  | 未发现 | 不作判定
16 | 19S001071 | 羽绒服(长款) | MLYC 美丽衣橱 | 180/100A(XXL) | ---/BT-Y185080 | 349 | 华睿服饰有限公司 | 广东省广州市海珠区小洲瀛洲路35号之一 |  |  | 符合要求 |  | [面料]：聚酯纤维 100 [帽填充物]：局部填充物（标称）：聚酯纤维 100 [身里料]：里料（标称）：聚酯纤维 100 | [面料]：聚酯纤维 100 [帽填充物]：聚酯纤维 100 [身里料]：聚酯纤维 100 | ≤300 (C类) |  | 未检出 |  |  | [面料]：6.4 [身里料]：6.5 |  |  | 未检出 (检出限:5) | ≥3-4 |  | 4-5 | ≥2-3 |  | 4-5 | 变色 ≥3-4 沾色 ≥3 |  | 变色 4 沾色4-5 | 变色 ≥3 沾色 ≥3 |  | 变色 4 沾色 4-5 |  |  | 2.0×104 |  |  | 未检出 |  |  | 未检出 |  |  | 未检出 | / |  | / | / |  | / | 80 -3.0 |  | 80.0 | ≥72.0 |  | 72.9 | 234 -5.0% |  | 207 | ≥14.0 |  | 14.0 | ≤10.0 |  | 6.4 | / |  | 63.7 |  |  | 未发现 | 不作判定
17 | 19S001072 | 大童长款羽绒服 | TOREAD | 160/80 | ---/QADG93164-F79X | 805 | 探路者控股集团股份有限公司 | 北京市昌平区北七家镇宏福创业园28号 |  |  | 符合要求 |  | [面料]：聚酯纤维 100 [里料]：聚酯纤维 100 | [面料]：聚酯纤维 100 [里料]：聚酯纤维 100 | ≤300 (C类) |  | 未检出 |  |  | [面料]：7.4 [羽绒填充物]:6.7 [里料]：6.8 |  |  | 未检出 (检出限:5) | ≥3-4 |  | 4-5 | ≥2-3 |  | 4-5 | 变色 ≥3-4 沾色 ≥3 |  | 变色 4 沾色4 | 变色 ≥3 沾色 ≥3 |  | 变色 4 沾色 4 |  |  | 4.2×105 |  |  | 未检出 |  |  | 未检出 |  |  | 未检出 | / |  | / | / |  | / | 90 -3.0 |  | 89.6 | ≥81.0 |  | 81.2 | 191.5 -5.0% |  | 195 | ≥14.0 |  | 15.7 | ≤10.0 |  | 3.2 | / |  | 67.1 |  |  | 未发现 | 不作判定
18 | 19S001073 | 男装羽绒上衣 | 真维斯 | 185/104A | ---/84-123008 | 309.9 | 旭日商贸(中国)有限公司 | 广东省惠州市江北云山菊花一路8号3楼 |  |  | 符合要求 |  | [帽填充物]：帽（标称）：聚酯纤维 100 [里料]：聚酯纤维 100 [面料]：聚酯纤维 100 | [帽填充物]：聚酯纤维100 [里料]：聚酯纤维100 [面料]：聚酯纤维100 | ≤75 (B类) |  | 未检出 |  |  | [面料]：5.9 [里料]：6.3 |  |  | 未检出 (检出限:5) | ≥3-4 |  | 4-5 | ≥2-3 |  | 4-5 | 变色 ≥3-4 沾色 ≥3 |  | 变色 4 沾色4-5 | 变色 ≥3 沾色 ≥3 |  | 变色 4 沾色 4-5 |  |  | 8.1×104 |  |  | 未检出 |  |  | 未检出 |  |  | 未检出 | / |  | / | / |  | / | 50 -3.0 |  | 55.8 | ≥45.0 |  | 50.3 | 247 -5.0% |  | 246 | ≥11.5 |  | 11.5 | ≤10.0 |  | 3.2 | / |  | 44.7 |  |  | 未发现 | 不作判定
19 | 19S001074 | 羽绒服 | on & on | 165/88A(02) | ---/NQ8W-H9020 | 789 | 水为裳（上海）商贸有限公司 | 上海市闵行区莘庄工业区申南路185号 |  |  | 符合要求 |  | [面料]：聚酯纤维/锦纶复合纤维68±5 棉32±5 [主要里料]：里料（标称）：锦纶100 [帽里]：帽子里料（标称）：聚酯纤维 100 [袖口罗纹]：罗纹配料（标称）：聚酯纤维98±5 氨纶2±3 | [面料]：(净干含量): 聚酯纤维/锦纶复合纤维68.4 棉31.6 [主要里料]：锦纶100 [帽里]：聚酯纤维 100 [袖口罗纹]：(结合公定回潮率含量):聚酯纤维 98.2 氨纶1.8 | ≤300 (C类) |  | 未检出 |  |  | 6.2 |  |  | 未检出 (检出限:5) | ≥3-4 |  | 4 | ≥2-3 |  | 3 | 变色 ≥3-4 沾色 ≥3 |  | 变色 4 沾色3-4 | 变色 ≥3 沾色 ≥3 |  | 变色 4 沾色 3-4 |  |  | 3.6×104 |  |  | 未检出 |  |  | 5.0×10 |  |  | 未检出 | / |  | / | / |  | / | 80 -3.0 |  | 80.2 | ≥72.0 |  | 72.2 | 210 -5.0% |  | 194 | ≥14.0 |  | 14.2 | ≤10.0 |  | 3.2 | / |  | 60.5 |  |  | 未发现 | 不作判定
20 | 19S001075 | 羽绒外套 | N+a | (180/96A)XL | ---/MM439208 | 699 | 中山市爱华贸易有限公司 | 中山市大涌镇励志路商铺一卡之二 |  |  | 符合要求 |  | [里料]：锦纶100 [帽填充物]：聚酯纤维100 [面料]：聚酯纤维100 | [里料]：锦纶100 [帽填充物]：聚酯纤维100 [面料]：聚酯纤维100 | ≤300 (C类) |  | 未检出 |  |  | 6.4 |  |  | 未检出 (检出限:5) | ≥3-4 |  | 4-5 | ≥2-3 |  | 4-5 | 变色 ≥3-4 沾色 ≥3 |  | 变色 4 沾色4 | 变色 ≥3 沾色 ≥3 |  | 变色 4 沾色 4 |  |  | 8.1×104 |  |  | 未检出 |  |  | 未检出 |  |  | 未检出 | / |  | / | / |  | / | 75 -3.0 |  | 82.0 | ≥67.5 |  | 73.8 | 231.6 -5.0% |  | 236 | ≥14.0 |  | 14.1 | ≤10.0 |  | 8.0 | / |  | 60.2 |  |  | 未发现 | 不作判定
21 | 19S001076 | 女式长款羽绒夹克 | 亚瑟士 | 170/88A | ---/2032A348-001 | 679 | 亚瑟士（中国）商贸有限公司 | 上海市长宁区娄山关路533号金虹桥国际中心2座2108座 |  |  | 符合要求 |  | [里料]：衬里（标称）：聚酯纤维 100 [面料外层复合织物面层]：锦纶 91.9±5 氨纶8.1±3 [面料外层复合织物底层]：聚酯纤维 100 [面料内层]：聚酯纤维 100(涂层除外) | [里料]：聚酯纤维 100 [面料外层复合织物面层]：(结合公定回潮率含量):锦纶92.5 氨纶7.5 [面料外层复合织物底层]：聚酯纤维 100 [面料内层]：聚酯纤维 100(涂层除外) | ≤300 (C类) |  | 未检出 |  |  | [里料]：6.9 [面料]：6.7 |  |  | 未检出 (检出限:5) | ≥3-4 |  | 4 | ≥2-3 |  | 4-5 | 变色 ≥3-4 沾色 ≥3 |  | 变色 4 沾色3-4 | 变色 ≥3 沾色 ≥3 |  | 变色 4 沾色 3-4 |  |  | 1.2×104 |  |  | 未检出 |  |  | 未检出 |  |  | 未检出 | / |  | / | / |  | / | 90 -3.0 |  | 87.2 | ≥81.0 |  | 81.2 | 297 -5.0% |  | 283 | ≥14.0 |  | 16.4 | ≤10.0 |  | 6.4 | / |  | 71.3 |  |  | 未发现 | 不作判定
22 | 19S001077 | 女式羽绒服 | H:CONNECT | M(165/84A) | ---/30191-113-702-48 | 765 | 利越（上海）服装商贸有限公司 | 上海市闵行区宜山路2000号利丰广场20幢12楼 |  |  | 符合要求 |  | [毛呢面料]：聚酯纤维80±5 羊毛15±5 粘纤3±3 其他纤维2±3 [里料]：聚酯纤维 100 [黑色面料]：聚酯纤维 100 | [毛呢面料]：(结合公定回潮率含量): 聚酯纤维79.9绵羊毛15.7 粘纤1.5 其他纤维2.9 [里料]：聚酯纤维 100 [黑色面料]：聚酯纤维 100 | ≤300 (C类) |  | 未检出 |  |  | [里料]：6.5 [毛呢面料]：6.0 [黑色面料]：4.7 |  |  | 未检出 (检出限:5) | ≥3-4 |  | 3-4 | ≥2-3 |  | 4-5 | 变色 ≥3-4 沾色 ≥3 |  | 变色 4 沾色4 | 变色 ≥3 沾色 ≥3 |  | 变色 4 沾色 3 |  |  | 4.1×104 |  |  | 未检出 |  |  | 3.0×10 |  |  | 未检出 | / |  | / | / |  | / | 90 -3.0 |  | 90.0 | ≥81.0 |  | 81.1 | 253 -5.0% |  | 261 | ≥14.0 |  | 14.4 | ≤10.0 |  | 3.2 | / |  | 68.2 |  |  | 未发现 | 不作判定
23 | 19S001078 | 羽绒服 | MY TENO 马天奴 | 170/96A 44 | ---/MFA024DCO-660 | 1423 | 马天奴时尚(深圳)有限公司 | 深圳市龙岗区布吉街道布澜路赛兔数码科技园1栋8楼 |  |  | 符合要求 |  | [主要里料]：面/里料（标称）：聚酯纤维 100 [面料]：面/里料（标称）：聚酯纤维 100 [呢配料]：配料（标称）：腈纶49.7±5 聚酯纤维45.1±5 羊毛5.2±3 | [主要里料]：聚酯纤维 100 [面料]：聚酯纤维 100 [呢配料]：(结合公定回潮率含量):腈纶49.8聚酯纤维44.3绵羊毛5.9(贴衬除外)(含粘合剂) | ≤300 (C类) |  | 未检出 |  |  | 6.4 |  |  | 未检出 (检出限:5) | ≥3-4 |  | 4-5 | ≥3 |  | 4-5 | 变色 ≥4 沾色 ≥3-4 |  | 变色 ≥4 沾色 ≥3-4 | 变色 ≥3 沾色 ≥3 |  | 变色 4 沾色 3-4 |  |  | 1.2×104 |  |  | 未检出 |  |  | 未检出 |  |  | 未检出 | ≤15.0 |  | 13.7 | ≤15.0 |  | 6.0 | 90.0 -3.0 |  | 91.0 | ≥81.0 |  | 85.6 | 170.8 -5.0% |  | 163 | ≥15.0 |  | 17.2 | ≤10.0 |  | 3.2 | / |  | 79.1 |  |  | 未发现 | 不作判定
24 | 19S001079 | 女装羽绒服 | bread n butter | 175/92A(L) | ---/8WBOBNBDWNW716 | 1239 | 世丹（上海）商贸有限公司 | 中国（上海）自由贸易试验区世纪大道100号67层B室 |  |  | 符合要求 |  | [面料]：聚酯纤维 100 [里料]：聚酯纤维 100 | [面料]：聚酯纤维 100 [里料]：聚酯纤维 100 | ≤300 (C类) |  | 未检出 |  |  | [里料]：6.6 [面料]：5.1 |  |  | 未检出 (检出限:5) | ≥3-4 |  | 4-5 | ≥2-3 |  | 4-5 | 变色 ≥3-4 沾色 ≥3 |  | 变色 4 沾色4-5 | 变色 ≥3 沾色 ≥3 |  | 变色 4 沾色 4-5 |  |  | 1.0×104 |  |  | 未检出 |  |  | 未检出 |  |  | 未检出 | / |  | / | / |  | / | 90 -3.0 |  | 88.4 | ≥81.0 |  | 81.5 | 185 -5.0% |  | 194 | ≥14.0 |  | 14.9 | ≤10.0 |  | 4.8 | / |  | 70.4 |  |  | 胶水羽绒 | 不作判定
25 | 19S001080 | 女装羽绒外套 | initial | 165/84A | ---/18WDWFMCXX262 | 2300 | 上海依迪索时装有限公司 | 上海徐汇区柳州路928号百丽大厦8楼 |  |  | 符合要求 |  | [里料]：锦纶100 [蓝条纹面料]：面料2（标称）：聚酯纤维67±5 粘纤24±5绵羊毛9±3 [净色面料]：面料1（标称）：聚酯纤维 100(非纤维物质除外) | [里料]：锦纶100 [蓝条纹面料]：(结合公定回潮率含量):聚酯纤维70.5 粘纤23.1 绵羊毛6.4 [净色面料]：面料1（标称）：聚酯纤维 100(非纤维物质除外) | ≤300 (C类) |  | 未检出 |  |  | [黑条纹面料]：6.4 [净色面料]：6.1 [里料]：6.0 [蓝条纹面料]：6.2 |  |  | 未检出 (检出限:5) | ≥3-4 |  | 4-5 | ≥2-3 |  | 2-3 | 变色 ≥3-4 沾色 ≥3 |  | 变色 4 沾色3 | 变色 ≥3 沾色 ≥3 |  | 变色 4 沾色 3 |  |  | 4.1×104 |  |  | 未检出 |  |  | 9.0×10 |  |  | 未检出 | / |  | / | / |  | / | 90 -3.0 |  | 88.6 | ≥81.0 |  | 83.4 | 255 -5.0% |  | 255 | ≥14.0 |  | 15.8 | ≤10.0 |  | 3.2 | / |  | 73.0 |  |  | 未发现 | 不作判定
26 | 19S001081 | 女装羽绒服 | RMK 诺曼琦 | 170/92A | ---/61845220 | 1079 | 广州市铭瑜服饰设计有限公司 | 广州市番禺区兴业路488号 |  |  | 符合要求 |  | [主要里料]：里料（标称）：聚酯纤维 100 [其他填充物]：聚酯纤维 100 [面料]：聚酯纤维 100(物料和辅料除外) | [主要里料]：聚酯纤维100 [其他填充物]：聚酯纤维100 [面料]：聚酯纤维100(物料和辅料除外) | ≤300 (C类) |  | 未检出 |  |  | [面料]：6.5 [主要里料]：6.6 |  |  | 未检出 (检出限:5) | ≥3-4 |  | 4-5 | ≥2-3 |  | 4-5 | 变色 ≥3-4 沾色 ≥3 |  | 变色 4 沾色4-5 | 变色 ≥3 沾色 ≥3 |  | 变色 4 沾色 4-5 |  |  | 8.1×103 |  |  | 未检出 |  |  | 未检出 |  |  | 未检出 | / |  | / | / |  | / | 90 -3.0 |  | 83.2 | ≥81.0 |  | 74.8 | 205 -5.0% |  | 220 | ≥14.0 |  | 14.5 | ≤10.0 |  | 3.2 | / |  | 59.9 |  |  | 未发现 | 不作判定
27 | 19S001082 | 羽绒外套 | NAERSI | 170/96B(44) | ---/NR00117R8 | 2299 | 深圳市娜尔思时装有限公司 | 深圳市福田区泰然六路北侧深业泰然红松大厦B区5H |  |  | 符合要求 |  | [主要面料面层]：面料1:机织层（标称）：锦纶100(涂层除外) [里料]：里料1（标称）：聚酯纤维100 [次要面料]：面料2（标称）：锦纶100 [主要面料底层]：面料1:针织层（标称）：聚酯纤维100(涂层除外) | [主要面料面层]：锦纶100(涂层除外) [里料]：聚酯纤维 100 [次要面料]：锦纶100 [主要面料底层]：聚酯纤维 100(涂层除外) | ≤300 (C类) |  | 未检出 |  |  | [里料]：6.6 [次要面料]：6.5 [主要面料]：6.9 |  |  | 未检出 (检出限:5) | ≥3-4 |  | 4-5 | ≥2-3 |  | 4-5 | 变色 ≥3-4 沾色 ≥3 |  | 变色 4 沾色4 | 变色 ≥3 沾色 ≥3 |  | 变色 4 沾色 4 |  |  | 1.0×105 |  |  | 未检出 |  |  | 5.0×10 |  |  | 未检出 | / |  | / | / |  | / | 90 -3.0 |  | 89.8 | ≥81.0 |  | 82.0 | 201 -5.0% |  | 208 | ≥14.0 |  | 16.2 | ≤10.0 |  | 4.8 | / |  | 74.6 |  |  | 未发现 | 不作判定
28 | 19S001083 | 羽绒服 | adidas neo | 185/104A | ---/DU2412 | 1199 | 阿迪达斯体育(中国)有限公司 | 上海市徐汇区淮海中路999号上海环贸广场办公楼一期29楼 |  |  | 符合要求 |  | [里料]：里料（标称）：聚酯纤维(再生聚酯) 100 [主面料]：主料（标称）：聚酯纤维 100 | [里料]：聚酯纤维 100 [主面料]：聚酯纤维 100 | ≤300 (C类) |  | 未检出 |  |  | [里料]：6.3 [主面料]：5.7 |  |  | 未检出 (检出限:5) | ≥3-4 |  | 4-5 | ≥2 |  | 4 | 变色 ≥3-4 沾色 ≥3 |  | 变色 4 沾色4-5 | 变色 ≥3 沾色 ≥3 |  | 变色 4 沾色 4-5 |  |  | 2.0×105 |  |  | 未检出 |  |  | 未检出 |  |  | 未检出 | / |  | / | / |  | / | 70 -3.0 |  | 74.7 | ≥63.0 |  | 67.2 | 189 -5.0% |  | 192 | ≥14.0 |  | 14.0 | ≤10.0 |  | 4.8 | / |  | 55.8 |  |  | 未发现 | 不作判定
29 | 19S001084 | 羽绒服 | JESSIE | 165/88A | ---/DGWHY159 | 2299 | 深圳市杰西服装有限责任公司 | 深圳市福田区天安数码城天祥大厦AB座7A |  |  | 符合要求 |  | [面料]：锦纶100 [里料]：聚酯纤维 100 | [面料]：锦纶100 [里料]：聚酯纤维 100 | ≤300 (C类) |  | 未检出 |  |  | [里料]：6.5 [面料]：6.0 |  |  | 未检出 (检出限:5) | ≥3 |  | 4-5 | ≥1-2 |  | 4-5 | 变色 ≥3 沾色 ≥3 |  | 变色 4 沾色4 | 变色 ≥3 沾色 ≥3 |  | 变色 4 沾色 4 |  |  | 9.1×104 |  |  | 未检出 |  |  | 5.0×10 |  |  | 未检出 | / |  | / | / |  | / | 90 -3.0 |  | 60.8 | ≥81.0 |  | 54.6 | 201 -5.0% |  | 210 | ≥14.0 |  | 14.0 | ≤10.0 |  | 4.8 | / |  | 46.3 |  |  | 未发现 | 不作判定
30 | 19S001085 | 羽绒服 | 罗蒙 | 185/100A | ---/9Y016656 | 968 | 罗蒙集团股份有限公司 | 浙江省宁波市奉化区江口街道江宁路47号 |  |  | 符合要求 |  | [面料底层]：大身外料里层（标称）：聚酯纤维 100 [身里]：大身里料（标称）：聚酯纤维 100 [袖里]：大身里料（标称）：聚酯纤维 100 [面料面层]：大身外料外层（标称）：聚酯纤维 100 [帽填充物]：其它填充物（标称）：聚酯纤维 100 | [面料底层]：聚酯纤维100 [身里]：聚酯纤维100 [袖里]：聚酯纤维100 [面料面层]：聚酯纤维100 [帽填充物]：聚酯纤维100(无纺布除外) | ≤300 (C类) |  | 未检出 |  |  | [面料]：6.6 [身里]：6.8 [袖里]：6.7 |  |  | 未检出 (检出限:5) | ≥3-4 |  | 3-4 | ≥2-3 |  | 4-5 | 变色 ≥3-4 沾色 ≥3 |  | 变色 4 沾色4-5 | 变色 ≥3 沾色 ≥3 |  | 变色 4 沾色 4-5 |  |  | 1.1×104 |  |  | 未检出 |  |  | 未检出 |  |  | 未检出 | / |  | / | / |  | / | 90 -3.0 |  | 91.0 | ≥81.0 |  | 86.2 | 137 -5.0% |  | 144 | ≥14.0 |  | 17.8 | ≤10.0 |  | 3.2 | / |  | 77.1 |  |  | 未发现 | 不作判定
31 | 19S001086 | 羽绒外套 | CR?Z! | 155/76A | ---/CDK4R299 | 939 | 广州腾羿服饰有限公司 | 广州市白云区黄边北路186号 |  |  | 符合要求 |  | [面料]：聚酯纤维 100 [里料]：聚酯纤维 100 | [面料]：聚酯纤维 100 [里料]：聚酯纤维 100 | ≤300 (C类) |  | 未检出 |  |  | [面料]：6.5 [里料]：6.6 |  |  | 未检出 (检出限:5) | ≥3-4 |  | 4 | ≥2-3 |  | 4-5 | 变色 ≥3-4 沾色 ≥3 |  | 变色 4 沾色4-5 | 变色 ≥3 沾色 ≥3 |  | 变色 4 沾色 4-5 |  |  | 4.5×104 |  |  | 未检出 |  |  | 未检出 |  |  | 未检出 | / |  | / | / |  | / | 90 -3.0 |  | 88.2 | ≥81.0 |  | 81.0 | 197 -5.0% |  | 198 | ≥14.0 |  | 14.3 | ≤10.0 |  | 4.8 | / |  | 65.6 |  |  | 未发现 | 不作判定
32 | 19S001087 | 男羽绒服 | LONSDALE(龙狮戴尔) | 190/108A XXXL | ---/132421603 | 599 | 浙江隆仕升服饰有限公司 | 杭州市拱墅区湖墅南路325号103室 |  |  | 符合要求 |  | [里料]：锦纶100 [主面料面层]：面料：面层（标称）：聚酯纤维 100 [主面料底层]：面料：里层（标称）：聚酯纤维 100(复合膜除外) [帽子填充物]：聚酯纤维 100 | [里料]：锦纶100 [主面料面层]：锦纶100 [主面料底层]：聚酯纤维 100(复合膜除外) [帽子填充物]：聚酯纤维 100 | ≤300 (C类) |  | 未检出 |  |  | [里料]：6.7 [主面料]：6.6 |  |  | 未检出 (检出限:5) | ≥3-4 |  | 4-5 | ≥2-3 |  | 4-5 | 变色 ≥3-4 沾色 ≥3 |  | 变色 4 沾色4-5 | 变色 ≥3 沾色 ≥3 |  | 变色 4 沾色 4-5 |  |  | 6.7×104 |  |  | 未检出 |  |  | 未检出 |  |  | 未检出 | / |  | / | / |  | / | 80 -3.0 |  | 85.4 | ≥72.0 |  | 77.0 | 237.1 -5.0% |  | 226 | ≥14.0 |  | 15.9 | ≤10.0 |  | 3.2 | / |  | 68.3 |  |  | 未发现 | 不作判定
33 | 19S001088 | 女装羽绒服 | 谜底 | 160/84A(M) | ---/184MY2374-1 | 1079 | 广州市猜想服饰有限公司 | 广州市番禺区番禺大道北555号天安总部中心2号楼21F |  |  | 符合要求 |  | [面料]：聚酯纤维 100 [里料]：聚酯纤维 100 [帽填充物]：聚酯纤维 100 | [面料]：聚酯纤维 100 [里料]：聚酯纤维 100 [帽填充物]：聚酯纤维 100 | ≤300 (C类) |  | 未检出 |  |  | [里料]：6.6 [面料]：6.5 |  |  | 未检出 (检出限:5) | ≥3-4 |  | 4 | ≥2-3 |  | 4-5 | 变色 ≥3-4 沾色 ≥3 |  | 变色 4 沾色4-5 | 变色 ≥3 沾色 ≥3 |  | 变色 4 沾色 4-5 |  |  | 6.7×104 |  |  | 未检出 |  |  | 未检出 |  |  | 未检出 | / |  | / | / |  | / | 90 -3.0 |  | 88.0 | ≥81.0 |  | 81.2 | 160 -5.0% |  | 166 | ≥14.0 |  | 14.4 | ≤10.0 |  | 3.2 | / |  | 66.7 |  |  | 未发现 | 不作判定
34 | 19S001089 | 羽绒外套 | Superdry | 175/96A(L) | ---/W5000052A | 2099 | 天津市赫基苏搏雷商贸有限公司 | 天津市武清区京津电子商务产业园宏旺道2号1号楼110室 |  |  | 符合要求 |  | [毛领绒毛]：毛领:[绒纱]（标称）：腈纶100 [帽子填充物]：聚酯纤维 100 [毛领地布]：毛领:[底布]（标称）：聚酯纤维 100 [面料]：聚酯纤维86.2±5 棉13.8±5 [里料]：锦纶100 | [毛领绒毛]：腈纶100 [帽子填充物]：聚酯纤维 100 [毛领地布]：聚酯纤维 100 [面料]：(结合公定回潮率含量):聚酯纤维 84.3棉15.7 [里料]：锦纶100 | ≤300 (C类) |  | 未检出 |  |  | [里料]：6.1 [面料]：5.9 |  |  | 未检出 (检出限:5) | ≥3-4 |  | 4-5 | ≥2-3 |  | 4-5 | 变色 ≥3-4 沾色 ≥3 |  | 变色 4 沾色4-5 | 变色 ≥3 沾色 ≥3 |  | 变色 4 沾色 4-5 |  |  | 3.3×104 |  |  | 未检出 |  |  | 未检出 |  |  | 未检出 | / |  | / | / |  | / | 80 -3.0 |  | 80.2 | ≥72.0 |  | 73.0 | 297 -5.0% |  | 323 | ≥14.0 |  | 11.8 | ≤10.0 |  | 8.0 | / |  | 55.3 |  |  | 胶水羽绒 | 不作判定
35 | 19S001090 | 羽绒服 | Lagogo | 165/88A | ---/HCYY31YQ74 | 1149 | 上海拉谷谷时装有限公司 | 上海市虹桥商务区华江路1078号华瑞创意园 |  |  | 符合要求 |  | [毛领底布]：聚酯纤维 100 [里料]：聚酯纤维 100 [面料]：锦纶100(绣线、配料除外) [帽子填充物]：局部填充物（标称）：聚酯纤维 100 [毛领填充物]：聚酯纤维 100 | [毛领底布]：聚酯纤维 100 [里料]：聚酯纤维 100 [面料]：锦纶100(绣线、配料除外) [帽子填充物]：聚酯纤维 100 [毛领填充物]：聚酯纤维 100 | ≤300 (C类) |  | 未检出 |  |  | [面料含绣花部位]：6.7 [里料]：6.4 |  |  | 未检出 (检出限:5) | ≥3-4 |  | 4-5 | ≥2-3 |  | 4-5 | 变色 ≥3-4 沾色 ≥3 |  | 变色 4 沾色3-4 | 变色 ≥3 沾色 ≥3 |  | 变色 4 沾色 3-4 |  |  | 2.4×105 |  |  | 未检出 |  |  | 5.0×10 |  |  | 未检出 | / |  | / | / |  | / | 80 -3.0 |  | 80.8 | ≥72.0 |  | 72.6 | 250 -5.0% |  | 238 | ≥14.0 |  | 14.4 | ≤10.0 |  | 3.2 | / |  | 60.5 |  |  | 未发现 | 不作判定