## Sheet1
广州市消费者委员会2022年防蚊服装比较试验结果汇总表（详表）
序号 | 检验报告号 | 标称样品名称 | 标称商标或品牌 | 购样平台 | 标称规格型号 | 标称货号或款号 | 样品单价（元） | 标称生产商/制造商 | 标称生产商/制造商地址 | 洗前防蚊性能 |  | 洗后防蚊性能 |  | 甲醛含量(mg/kg) |  | pH值 |  | 可分解致癌芳香胺染料(mg/kg) |  | 氯菊酯 |  | 纤维成分含量(%) |  | 总判定
[10 empty] | 标准值 | 实测值 | 标准值 | 实测值 | 标准值 | 实测值 | 标准值 | 实测值 | 标准值 | 实测值 | 标准值 | 实测值 | 标准值 | 实测值
1 | 22J009241 | 儿童天丝长裤 | 奇趣岛 | 京东 | 140/54 | 货号:CK00001 | 41.65 | 即墨潮趣服装厂 | 山东省青岛市即墨区流浩河三路33号 | 试验按GB/T 30126-2013 10.1 驱避法进行 | C级 样品具有驱蚊效果 | 试验按GB/T 30126-2013 10.1 驱避法进行，经GB/T 12490-2007，A1M洗涤5次。 | 驱避率R（%）:28.6 | 试验按GB/T 2912.1-2009水萃取法进行, 标准值及允差:≤75(B类) | 未检出 (检出限:20) | 试验按GB/T 7573-2009方法0.1mol/L KCl溶液进行, 标准值及允差:4.0～8.5(B类) | 6.5 | 试验按GB/T 17592-2011,常规前处理方法进行, 标准值及允差:≤20 | 含印花部位: 未检出 (检出限:5) | 试验按GB/T 18412.4-2006超声萃取法GC/MS进行， 标准值及允差:＜0.4g/m2(儿童纺织品) | 氯菊酯(Ⅰ)(Ⅱ) 1.44mg/kg 0.0002g/m2 (检出限:0.02mg/kg) | 试验按FZ/T 01057.1-2007、FZ/T 01057.2-2007、FZ/T 01057.3-2007、FZ/T 01057.4-2007方法进行， 标准值: 面料(耐久性标签标称)： 莱赛尔纤维 100 (辅料除外) | 莱赛尔 100 (辅料除外) | 不判定
2 | 22J009242 | 防蚊裤 | gb 好孩子 | 天猫 | 120/56 | 货号:MW20230132 | 79.9 | 上海好孩子儿童服饰有限公司 | 江苏昆山陆家镇菉溪路20号 | 试验按GB/T 30126-2013 10.1 驱避法进行 | B级 样品具有良好的驱蚊效果 | 试验按GB/T 30126-2013 10.1 驱避法进行，经GB/T 12490-2007，A1M洗涤5次。 | C级 样品具有驱蚊效果 | 试验按GB/T 2912.1-2009水萃取法进行, 标准值及允差:≤75(B类) | 未检出 (检出限:20) | 试验按GB/T 7573-2009方法0.1mol/L KCl溶液进行, 标准值及允差:4.0～8.5(B类) | 5.4 | 试验按GB/T 17592-2011,常规前处理方法进行, 标准值及允差:≤20 | 未检出 (检出限:5) | 试验按GB/T 18412.4-2006超声萃取法GC/MS进行， 标准值及允差:＜0.4g/m2(儿童纺织品) | 氯菊酯(Ⅰ)(Ⅱ) 2857.14mg/kg 0.4171g/m2 (检出限:0.02mg/kg) | 试验按FZ/T 01057.1-2007、FZ/T 01057.2-2007、FZ/T 01057.3-2007、FZ/T 01057.4-2007方法进行， 标准值: 面料(标称)： 棉 100 | 棉 100 | 不判定
3 | 22J009243 | 儿童纯色防蚊裤 | Q21® | 天猫 | 140/62 | 款号:C1402 | 99 | 杭州帝拉维拉母婴用品有限公司 | 浙江省杭州市萧山区宁围街道诺德财富中心 | 试验按GB/T 30126-2013 10.1 驱避法进行 | 面料:B级 样品具有良好的驱蚊效果 | 试验按GB/T 30126-2013 10.1 驱避法进行，经GB/T 12490-2007，A1M洗涤5次。 | 面料:C级 样品具有驱蚊效果 | 试验按GB/T 2912.1-2009水萃取法进行, 标准值及允差:≤20(A类) | 未检出 (检出限:20) | 试验按GB/T 7573-2009方法0.1mol/L KCl溶液进行, 标准值及允差:4.0～7.5(A类) | 面料:6.0 | 试验按GB/T 17592-2011,常规前处理方法进行, 标准值及允差:≤20 | 面料含绣花部位: 未检出 (检出限:5) | 试验按GB/T 18412.4-2006超声萃取法GC/MS进行， 标准值及允差:＜0.4g/m2(儿童纺织品) | 面料: 氯菊酯(Ⅰ)(Ⅱ) 103.95mg/kg 0.0202g/m2 (检出限:0.02mg/kg) | 试验按FZ/T 01057.1-2007、FZ/T 01057.2-2007、FZ/T 01057.3-2007、FZ/T 01057.4-2007、GB/T 2910.7-2009方法进行， 标准值及允差: 主面料(耐久性标签标称)： 再生纤维素纤维 54±5 锦纶 46±5 | (结合公定回潮率含量): 面料: 再生纤维素纤维 55.9 锦纶 44.1 | 不判定
4 | 22J009244 | 男款防蚊防晒裤 | AMADIS DE GAULA | 京东 | 190/100B | 产品编号:AX0619 | 214 | 青岛德高拉户外用品有限公司 | 青岛市市南区香港中路6号世贸中心B栋906室 | 试验按GB/T 30126-2013 10.1 驱避法进行 | 面料:A级 样品具有极强的驱蚊效果 | 试验按GB/T 30126-2013 10.1 驱避法进行，经GB/T 12490-2007，A1M洗涤5次。 | 面料:C级 样品具有驱蚊效果 | 试验按GB/T 2912.1-2009水萃取法进行, 标准值及允差:≤75(B类) | 未检出 (检出限:20) | 试验按GB/T 7573-2009方法0.1mol/L KCl溶液进行, 标准值及允差:4.0～8.5(B类) | 面料:6.1 | 试验按GB/T 17592-2011,常规前处理方法进行, 标准值及允差:≤20 | 面料含印花部位: 未检出 (检出限:5) | 试验按GB/T 18412.4-2006超声萃取法GC/MS进行， 标准值及允差:＜0.8g/m2(直接接触皮肤纺织品) | 面料: 氯菊酯(Ⅰ)(Ⅱ) 1990.83mg/kg 0.3544g/m2 (检出限:0.02mg/kg) | 试验按FZ/T 01057.1-2007、FZ/T 01057.2-2007、FZ/T 01057.3-2007、FZ/T 01057.4-2007、GB/T 38015-2019方法进行， 标准值及允差: 锦纶 79 ±5 氨纶 21 ±5 | (结合公定回潮率含量): 面料: 锦纶 78.0 氨纶 22.0 | 不判定
5 | 22J009245 | 卢卡斯防晒衣 | FORHIKER风猎者 | 天猫 | 2XL 3XL | --- | 149 | 青岛风猎者户外用品有限公司 | 山东青岛胶州市宝龙广场18栋1510 | 试验按GB/T 30126-2013 10.1 驱避法进行 | 面料:C级 样品具有驱蚊效果 | 试验按GB/T 30126-2013 10.1 驱避法进行，经GB/T 12490-2007，A1M洗涤5次。 | 面料:C级 样品具有驱蚊效果 | 试验按GB/T 2912.1-2009水萃取法进行, 标准值及允差:≤75(B类) | 含印花部位: 未检出 (检出限:20) | 试验按GB/T 7573-2009方法0.1mol/L KCl溶液进行, 标准值及允差:4.0～8.5(B类) | 面料含印花部位: 6.4 | 试验按GB/T 17592-2011,常规前处理方法进行, 标准值及允差:≤20 | 面料含印花部位: 未检出 (检出限:5) | 试验按GB/T 18412.4-2006超声萃取法GC/MS进行， 标准值及允差:＜0.8g/m2(直接接触皮肤纺织品) | 面料含印花部位: 氯菊酯(Ⅰ)(Ⅱ) 1.20mg/kg 0.0002g/m2 (检出限:0.02mg/kg) | 试验按FZ/T 01057.1-2007、FZ/T 01057.2-2007、FZ/T 01057.3-2007、FZ/T 01057.4-2007方法进行， 标准值: 标称： Poly 100 | 面料:聚酯纤维 100 | 不判定
6 | 22J009246 | 针织九分裤 | MARK FAIRWHALE | 唯品会 | 180/84A(34) | 款号:7112-23022033-311 | 173 | 上海马克华菲捷销商业有限公司 | 上海市徐汇区华泾路507号3幢352室 | 试验按GB/T 30126-2013 10.1 驱避法进行 | 主面料:C级 样品具有驱蚊效果 | 试验按GB/T 30126-2013 10.1 驱避法进行，经GB/T 12490-2007，A1M洗涤5次。 | 主面料:C级 样品具有驱蚊效果 | 试验按GB/T 2912.1-2009水萃取法进行, 标准值及允差:≤75(B类) | 主面料: 未检出 (检出限:20) | 试验按GB/T 7573-2009方法0.1mol/L KCl溶液进行, 标准值及允差:4.0～8.5(B类) | 主面料: 7.3 | 试验按GB/T 17592-2011,常规前处理方法进行, 标准值及允差:≤20 | 主面料含印花部位： 未检出 (检出限:5) | 试验按GB/T 18412.4-2006超声萃取法GC/MS进行， 标准值及允差:＜0.8g/m2(直接接触皮肤纺织品) | 主面料: 氯菊酯(Ⅰ)(Ⅱ) 5578.43mg/kg 1.2496g/m2 (检出限:0.02mg/kg) | 试验按FZ/T 01057.1-2007、FZ/T 01057.2-2007、FZ/T 01057.3-2007、FZ/T 01057.4-2007、GB/T 38015-2019方法进行， 标准值及允差: 主料（标称）： 锦纶 83 ±5 氨纶 17 ±5 | (结合公定回潮率含量): 主面料: 锦纶 84.3 氨纶 15.7 | 不判定
7 | 22J009247 | 男式防蚊长裤 | SUMMITGLORY | 唯品会 | 185/88A | 款号:MA3893 | 279 | 黄山揽胜天下户外用品有限公司 | 安徽省黄山市经济开发区梅林大道67号3A幢 | 试验按GB/T 30126-2013 10.1 驱避法进行 | 面料:B级 样品具有良好的驱蚊效果 | 试验按GB/T 30126-2013 10.1 驱避法进行，经GB/T 12490-2007，A1M洗涤5次。 | 面料:C级 样品具有驱蚊效果 | 试验按GB/T 2912.1-2009水萃取法进行, 标准值及允差:≤300(C类) | 未检出 (检出限:20) | 试验按GB/T 7573-2009方法0.1mol/L KCl溶液进行, 标准值及允差:4.0～9.0(C类) | 面料:6.4 | 试验按GB/T 17592-2011,常规前处理方法进行, 标准值及允差:≤20 | 面料: 未检出 (检出限:5) | 试验按GB/T 18412.4-2006超声萃取法GC/MS进行， 标准值及允差:＜1g/m2(非直接接触皮肤纺织品) | 面料:氯菊酯(Ⅰ)(Ⅱ) 838.24mg/kg 0.1299g/m2 (检出限:0.02mg/kg) | 试验按FZ/T 01057.1-2007、FZ/T 01057.2-2007、FZ/T 01057.3-2007、FZ/T 01057.4-2007、GB/T 38015-2019方法进行， 标准值及允差: 聚酯纤维 87±5 氨纶 13±5 | (结合公定回潮率含量): 面料: 聚酯纤维 89.2 氨纶 10.8 | 不判定
8 | 22J009248 | 男款防蚊服 | AMADIS DE GAULA | 天猫 | 195/112B 190/108B | 产品编号:AX0317 | 264 | 青岛富润德户外用品有限公司 | 青岛市市南区香港中路6号世贸中心B栋906室 | 试验按GB/T 30126-2013 10.1 驱避法进行 | A级 样品具有极强的驱蚊效果 | 试验按GB/T 30126-2013 10.1 驱避法进行，经GB/T 12490-2007，A1M洗涤5次。 | C级 样品具有驱蚊效果 | 试验按GB/T 2912.1-2009水萃取法进行, 标准值及允差:≤75(B类) | 含印花部位: 未检出 (检出限:20) | 试验按GB/T 7573-2009方法0.1mol/L KCl溶液进行, 标准值及允差:4.0～8.5(B类) | 6.8 | 试验按GB/T 17592-2011,常规前处理方法进行, 标准值及允差:≤20 | 含印花部位: 未检出 (检出限:5) | 试验按GB/T 18412.4-2006超声萃取法GC/MS进行， 标准值及允差:＜0.8g/m2(直接接触皮肤纺织品) | 氯菊酯(Ⅰ)(Ⅱ) 2356.41mg/kg 0.3865g/m2 (检出限:0.02mg/kg) | 试验按FZ/T 01057.1-2007、FZ/T 01057.2-2007、FZ/T 01057.3-2007、FZ/T 01057.4-2007、GB/T 38015-2019方法进行， 标准值及允差: 锦纶 79 ±5 氨纶 21 ±5 | (结合公定回潮率含量): 锦纶 74.5 氨纶 25.5 | 不判定
9 | 22J009249 | 格纳防蚊衣 Gurner | FORHIKER风猎者 | 京东 | 175/96B | --- | 199 | 青岛风猎者户外用品有限公司 | 山东青岛胶州市宝龙广场18栋1510 | 试验按GB/T 30126-2013 10.1 驱避法进行 | C级 样品具有驱蚊效果 | 试验按GB/T 30126-2013 10.1 驱避法进行，经GB/T 12490-2007，A1M洗涤5次。 | C级 样品具有驱蚊效果 | 试验按GB/T 2912.1-2009水萃取法进行, 标准值及允差:≤75(B类) | 含印花部位: 未检出 (检出限:20) | 试验按GB/T 7573-2009方法0.1mol/L KCl溶液进行, 标准值及允差:4.0～8.5(B类) | 6.3 | 试验按GB/T 17592-2011,常规前处理方法进行, 标准值及允差:≤20 | 含印花部位: 未检出 (检出限:5) | 试验按GB/T 18412.4-2006超声萃取法GC/MS进行， 标准值及允差:＜0.8g/m2(直接接触皮肤纺织品) | 氯菊酯(Ⅰ)(Ⅱ) 未检出 (检出限:0.02mg/kg) | 试验按FZ/T 01057.1-2007、FZ/T 01057.2-2007、FZ/T 01057.3-2007、FZ/T 01057.4-2007、GB/T 38015-2019方法进行， 标准值及允差: 标称： Polyester 92±5 Spandex 8±3 | (结合公定回潮率含量): 聚酯纤维 91.0 氨纶 9.0 | 不判定
10 | 22J009250 | 婴儿套装 | 奥巴猴® | 天猫 | 130/64 (72MTH) | 款号:FC218101 | 79 | 深圳诺卡丁贸易有限公司 | 广东省汕头市潮南区峡山街道拱桥工业区 | 试验按GB/T 30126-2013 10.1 驱避法进行 | 上衣:C级 样品具有驱蚊效果 裤子:C级 样品具有驱蚊效果 | 试验按GB/T 30126-2013 10.1 驱避法进行，经GB/T 12490-2007，A1M洗涤5次。 | 上衣：驱避率R（%）:27.8 裤子：驱避率R（%）:26.3 | 试验按GB/T 2912.1-2009水萃取法进行, 标准值及允差:≤20(A类) | 上衣： 未检出 (检出限:20) 裤子： 未检出 (检出限:20) | 试验按GB/T 7573-2009方法0.1mol/L KCl溶液进行, 标准值及允差:4.0～7.5(A类) | 上衣：6.4 裤子：6.4 | 试验按GB/T 17592-2011,常规前处理方法进行, 标准值及允差:≤20 | 上衣: 未检出 (检出限:5) 裤子: 未检出 (检出限:5) | 试验按GB/T 18412.4-2006超声萃取法GC/MS进行， 标准值及允差:＜0.4g/m2(儿童纺织品) | 上衣: 氯菊酯(Ⅰ)(Ⅱ) 未检出 (检出限:0.02mg/kg) 裤子: 氯菊酯(Ⅰ)(Ⅱ) 未检出 (检出限:0.02mg/kg) | 试验按FZ/T 01057.1-2007、FZ/T 01057.2-2007、FZ/T 01057.3-2007、FZ/T 01057.4-2007、GB/T 2910.2-2009方法进行， 标准值及允差: 上衣： 粘纤 49 ±5 锦纶 29 ±5 棉 22 ±5 裤子： 粘纤 49 ±5 锦纶 29 ±5 棉 22 ±5 | (结合公定回潮率含量): 上衣： 粘纤 51.2 锦纶 28.6 棉 20.2 裤子： 粘纤 51.2 锦纶 28.5 棉 20.3 | 不判定
11 | 22J009251 | 绉纱防蚊裤 | 棉花堂 Cottontown | 京东 | 140/63 | 款号:Y21109012 | 59 | 上海棉花堂商贸有限公司 | 上海市崇明区中兴镇开发区陈彷公路2429弄8号 | 试验按GB/T 30126-2013 10.1 驱避法进行 | B级 样品具有良好的驱蚊效果 | 试验按GB/T 30126-2013 10.1 驱避法进行，经GB/T 12490-2007，A1M洗涤5次。 | C级 样品具有驱蚊效果 | 试验按GB/T 2912.1-2009水萃取法进行, 标准值及允差:≤20(A类) | 含印花部位: 未检出 (检出限:20) | 试验按GB/T 7573-2009方法0.1mol/L KCl溶液进行, 标准值及允差:4.0～7.5(A类) | 6.4 | 试验按GB/T 17592-2011,常规前处理方法进行, 标准值及允差:≤20 | 含印花部位: 未检出 (检出限:5) | 试验按GB/T 18412.4-2006超声萃取法GC/MS进行， 标准值及允差:＜0.4g/m2(儿童纺织品) | 氯菊酯(Ⅰ)(Ⅱ) 1028.64mg/kg 0.2973g/m2 (检出限:0.02mg/kg) | 试验按FZ/T 01057.1-2007、FZ/T 01057.2-2007、FZ/T 01057.3-2007、FZ/T 01057.4-2007方法进行， 标准值: 棉 100 (辅料除外) | 棉 100 (辅料除外) | 不判定
12 | 22J009252 | 休闲裤 | little MO&CO. | 天猫 | 155/64 | 款号:KBB1PATT13-W08 | 168.1 | 广州爱帛服饰有限公司 | 广州市海珠区新港中路397号自编24号（C6） | 试验按GB/T 30126-2013 10.1 驱避法进行 | B级 样品具有良好的驱蚊效果 | 试验按GB/T 30126-2013 10.1 驱避法进行，经GB/T 12490-2007，A1M洗涤5次。 | C级 样品具有驱蚊效果 | 试验按GB/T 2912.1-2009水萃取法进行, 标准值及允差:≤75(B类) | 未检出 (检出限:20) | 试验按GB/T 7573-2009方法0.1mol/L KCl溶液进行, 标准值及允差:4.0～8.5(B类) | 6.4 | 试验按GB/T 17592-2011,常规前处理方法进行, 标准值及允差:≤20 | 未检出 (检出限:5) | 试验按GB/T 18412.4-2006超声萃取法GC/MS进行， 标准值及允差:＜0.4g/m2(儿童纺织品) | 氯菊酯(Ⅰ)(Ⅱ) 1309.88mg/kg 0.2973g/m2 (检出限:0.02mg/kg) | 试验按FZ/T 01057.1-2007、FZ/T 01057.2-2007、FZ/T 01057.3-2007、FZ/T 01057.4-2007、GB/T 2910.2-2009方法进行， 标准值及允差: 棉 82.5 ±5 聚酯纤维 12.8 ±5 氨纶 4.7 ±3 | (结合公定回潮率含量): 棉 83.2 聚酯纤维 12.2 氨纶 4.6 | 不判定
13 | 22J009253 | 工装裤 | GXG | 唯品会 | 180/84A | 款号:10D1020660B | 135 | 中哲慕尚控股有限公司 | 浙江省宁波市鄞州望春工业园区杉杉路111号 | 试验按GB/T 30126-2013 10.1 驱避法进行 | C级 样品具有驱蚊效果 | 试验按GB/T 30126-2013 10.1 驱避法进行，经GB/T 12490-2007，A1M洗涤5次。 | C级 样品具有驱蚊效果 | 试验按GB/T 2912.1-2009水萃取法进行, 标准值及允差:≤75(B类) | 未检出 (检出限:20) | 试验按GB/T 7573-2009方法0.1mol/L KCl溶液进行, 标准值及允差:4.0～8.5(B类) | 6.3 | 试验按GB/T 17592-2011,常规前处理方法进行, 标准值及允差:≤20 | 未检出 (检出限:5) | 试验按GB/T 18412.4-2006超声萃取法GC/MS进行， 标准值及允差:＜0.8g/m2(直接接触皮肤纺织品) | 氯菊酯(Ⅰ)(Ⅱ) 5.49mg/kg 0.0010g/m2 (检出限:0.02mg/kg) | 试验按FZ/T 01057.1-2007、FZ/T 01057.2-2007、FZ/T 01057.3-2007、FZ/T 01057.4-2007方法进行， 标准值: 面料(标称)： 聚酯纤维 100 | 聚酯纤维 100 | 不判定
14 | 22J009254 | 休闲长裤(合身版) | navigare 纳维凯尔 | 唯品会 | 180/84A(34) | 货号:1122072021 | 257 | 上海汇汉服饰有限公司 | 上海市浦东新区川沙新镇南六公路1437号7幢124室 | 试验按GB/T 30126-2013 10.1 驱避法进行 | 面料:C级 样品具有驱蚊效果 | 试验按GB/T 30126-2013 10.1 驱避法进行，经GB/T 12490-2007，A1M洗涤5次。 | 面料:C级 样品具有驱蚊效果 | 试验按GB/T 2912.1-2009水萃取法进行, 标准值及允差:≤75(B类) | 未检出 (检出限:20) | 试验按GB/T 7573-2009方法0.1mol/L KCl溶液进行, 标准值及允差:4.0～8.5(B类) | 面料:6.1 | 试验按GB/T 17592-2011,常规前处理方法进行, 标准值及允差:≤20 | 面料含绣花部位: 未检出 (检出限:5) | 试验按GB/T 18412.4-2006超声萃取法GC/MS进行， 标准值及允差:＜0.8g/m2(直接接触皮肤纺织品) | 面料: 氯菊酯(Ⅰ)(Ⅱ) 11.18mg/kg 0.0018g/m2 (检出限:0.02mg/kg) | 试验按FZ/T 01057.1-2007、FZ/T 01057.2-2007、FZ/T 01057.3-2007、FZ/T 01057.4-2007、GB/T 38015-2019方法进行， 标准值及允差: 聚酯纤维 88.5 ±5 氨纶 11.5 ±5 | (结合公定回潮率含量): 面料: 聚酯纤维 88.8 氨纶 11.2 | 不判定
15 | 22J009255 | 全波段防晒短款T恤男款 | SUPIELD⁺ | 唯品会 | 185/100A | 款号:F551 | 118 | 上海思备特服装有限公司 | 上海市松江区荣乐东路1399号2幢 | 试验按GB/T 30126-2013 10.1 驱避法进行 | B级 样品具有良好的驱蚊效果 | 试验按GB/T 30126-2013 10.1 驱避法进行，经GB/T 12490-2007，A1M洗涤5次。 | C级 样品具有驱蚊效果 | 试验按GB/T 2912.1-2009水萃取法进行, 标准值及允差:≤75(B类) | 未检出 (检出限:20) | 试验按GB/T 7573-2009方法0.1mol/L KCl溶液进行, 标准值及允差:4.0～8.5(B类) | 6.5 | 试验按GB/T 17592-2011,常规前处理方法进行, 标准值及允差:≤20 | 含印花部位: 未检出 (检出限:5) | 试验按GB/T 18412.4-2006超声萃取法GC/MS进行， 标准值及允差:＜0.8g/m2(直接接触皮肤纺织品) | 氯菊酯(Ⅰ)(Ⅱ) 536.83mg/kg 0.1068g/m2 (检出限:0.02mg/kg) | 试验按FZ/T 01057.1-2007、FZ/T 01057.2-2007、FZ/T 01057.3-2007、FZ/T 01057.4-2007、GB/T 38015-2019方法进行， 标准值及允差:面料(标称): 锦纶 87.5 ±5 氨纶 12.5 ±5 | (结合公定回潮率含量): 锦纶 87.2 氨纶 12.8 | 不判定
16 | 22J009256 | 女童防蚊短袖T恤 | 诺诗兰 | 京东 | 165/76 | 款号:CT202244 | 109 | 东林嘉合（北京）体育用品有限公司荣誉出品 | 注册地址:北京市通州区嘉创路5号1号楼6层718 办公地址:北京市朝阳区大郊亭中街2号院华腾国际4号楼4层3HB | 试验按GB/T 30126-2013 10.1 驱避法进行 | C级 样品具有驱蚊效果 | 试验按GB/T 30126-2013 10.1 驱避法进行，经GB/T 12490-2007，A1M洗涤5次。 | C级 样品具有驱蚊效果 | 试验按GB/T 2912.1-2009水萃取法进行, 标准值及允差:≤75(B类) | 含印花部位: 未检出 (检出限:20) | 试验按GB/T 7573-2009方法0.1mol/L KCl溶液进行, 标准值及允差:4.0～8.5(B类) | 6.4 | 试验按GB/T 17592-2011,常规前处理方法进行, 标准值及允差:≤20 | 含印花部位: 未检出 (检出限:5) | 试验按GB/T 18412.4-2006超声萃取法GC/MS进行， 标准值及允差:＜0.4g/m2(儿童纺织品) | 氯菊酯(Ⅰ)(Ⅱ) 2660.16mg/kg 0.5267g/m2 (检出限:0.02mg/kg) | 试验按FZ/T 01057.1-2007、FZ/T 01057.2-2007、FZ/T 01057.3-2007、FZ/T 01057.4-2007、GB/T 38015-2019方法进行， 标准值及允差: 面料（标称）： 棉 94 ±5 氨纶 6 ±3 | (结合公定回潮率含量): 棉 94.0 氨纶 6.0 | 不判定
17 | 22J009257 | 针织上衣 | VERO MODA® 维沙曼 | 天猫 | 165/84A 170/88A | 款名:CHOICE DA S/S JERSEY TOP-OR | 107.1 | 绫致时装（天津）有限公司 | 天津新技术产业园区武清开发区泉秀路9号 | 试验按GB/T 30126-2013 10.1 驱避法进行 | B级 样品具有良好的驱蚊效果 | 试验按GB/T 30126-2013 10.1 驱避法进行，经GB/T 12490-2007，A1M洗涤5次。 | C级 样品具有驱蚊效果 | 试验按GB/T 2912.1-2009水萃取法进行, 标准值及允差:≤75(B类) | 未检出 (检出限:20) | 试验按GB/T 7573-2009方法0.1mol/L KCl溶液进行, 标准值及允差:4.0～8.5(B类) | 5.9 | 试验按GB/T 17592-2011,常规前处理方法进行, 标准值及允差:≤20 | 含印花部位: 未检出 (检出限:5) | 试验按GB/T 18412.4-2006超声萃取法GC/MS进行， 标准值及允差:＜0.8g/m2(直接接触皮肤纺织品) | 氯菊酯(Ⅰ)(Ⅱ) 1601.73mg/kg 0.3300g/m2 (检出限:0.02mg/kg) | 试验按FZ/T 01057.1-2007、FZ/T 01057.2-2007、FZ/T 01057.3-2007、FZ/T 01057.4-2007、GB/T 38015-2019方法进行， 标准值及允差: 面料（标称）： 棉 93 ±5 氨纶 7 ±3 | (结合公定回潮率含量): 棉 95.6 氨纶 4.4 | 不判定
18 | 22J009258 | 儿童防蚊裤 | #NAME? | 京东 | 160/85 | H2K4142 | 61.1 | 红豆集团无锡红豆童装有限公司 | 锡山区东港镇港下红豆工业城内 | 试验按GB/T 30126-2013 10.1 驱避法进行 | C级 样品具有驱蚊效果 | 试验按GB/T 30126-2013 10.1 驱避法进行，经GB/T 12490-2007，A1M洗涤5次。 | C级 样品具有驱蚊效果 | 试验按GB/T 2912.1-2009水萃取法进行, 标准值及允差:≤20(A类) | 含印花部位: 未检出 (检出限:20) | 试验按GB/T 7573-2009方法0.1mol/L KCl溶液进行, 标准值及允差:4.0～7.5(A类) | 5.1 | 试验按GB/T 17592-2011,常规前处理方法进行, 标准值及允差:≤20 | 含印花部位: 未检出 (检出限:5) | 试验按GB/T 18412.4-2006超声萃取法GC/MS进行， 标准值及允差:＜0.4g/m2(儿童纺织品) | 氯菊酯(Ⅰ)(Ⅱ) 58.46mg/kg 0.0098g/m2 (检出限:0.02mg/kg) | 试验按FZ/T 01057.1-2007、FZ/T 01057.2-2007、FZ/T 01057.3-2007、FZ/T 01057.4-2007、GB/T 2910.7-2009方法进行， 标准值及允差: 粘纤 69 ±5 锦纶 31 ±5 | (结合公定回潮率含量): 粘纤 69.0 锦纶 31.0 | 不判定
19 | 22J009259 | 长裤 | 贝贝怡® | 天猫 | 140/60 | 款号:222K2332 | 43.23 | 厦门蓓蕾初华网络科技有限公司 | 中国（福建）自由贸易试验区厦门片区高崎南十二路16号301室 | 试验按GB/T 30126-2013 10.1 驱避法进行 | C级 样品具有驱蚊效果 | 试验按GB/T 30126-2013 10.1 驱避法进行，经GB/T 12490-2007，A1M洗涤5次。 | C级 样品具有驱蚊效果 | 试验按GB/T 2912.1-2009水萃取法进行, 标准值及允差:≤75(B类) | 含印花部位: 未检出 (检出限:20) | 试验按GB/T 7573-2009方法0.1mol/L KCl溶液进行, 标准值及允差:4.0～8.5(B类) | 含印花部位:6.7 | 试验按GB/T 17592-2011,常规前处理方法进行, 标准值及允差:≤20 | 含印花部位: 未检出 (检出限:5) | 试验按GB/T 18412.4-2006超声萃取法GC/MS进行， 标准值及允差:＜0.4g/m2(儿童纺织品) | 含印花部位: 氯菊酯(Ⅰ)(Ⅱ) 1.12mg/kg 0.0001g/m2 (检出限:0.02mg/kg) | 试验按FZ/T 01057.1-2007、FZ/T 01057.2-2007、FZ/T 01057.3-2007、FZ/T 01057.4-2007方法进行， 标准值: 粘纤 100 | 粘纤 100 | 不判定
20 | 22J009260 | 儿童家居裤 | Bananain 蕉内 | 天猫 | 150(150/60) | 款号:521 Air | 79 | 江西蕉内供应链有限公司 | 广东省深圳市南山区兴华路6号1-505 | 试验按GB/T 30126-2013 10.1 驱避法进行 | B级 样品具有良好的驱蚊效果 | 试验按GB/T 30126-2013 10.1 驱避法进行，经GB/T 12490-2007，A1M洗涤5次。 | C级 样品具有驱蚊效果 | 试验按GB/T 2912.1-2009水萃取法进行, 标准值及允差:≤20(A类) | 含印花部位: 未检出 (检出限:20) | 试验按GB/T 7573-2009方法0.1mol/L KCl溶液进行, 标准值及允差:4.0～7.5(A类) | 含印花部位:4.3 | 试验按GB/T 17592-2011,常规前处理方法进行, 标准值及允差:≤20 | 含印花部位: 未检出 (检出限:5) | 试验按GB/T 18412.4-2006超声萃取法GC/MS进行， 标准值及允差:＜0.4g/m2(儿童纺织品) | 氯菊酯(Ⅰ)(Ⅱ) 2754.90mg/kg 0.3774g/m2 (检出限:0.02mg/kg) | 试验按FZ/T 01057.1-2007、FZ/T 01057.2-2007、FZ/T 01057.3-2007、FZ/T 01057.4-2007、GB/T 2910.1-2009、GB/T 2910.6-2009、FZ/T 30003-2009方法进行， 标准值及允差: 棉 96 ±5 粘纤 4 ±3 | (结合公定回潮率含量): 棉 94.6 粘纤 5.4 (含微量其他纤维) | 不判定